## Sheet1
物料分类 | 物料编码 | 物料名称 | 上期结存--干量t | 上期结存--Cu含量% | 上期结存--Ag含量g/t | 上期结存--Au含量g/t | 本期收入/支出--干量t | 本期收入/支出--Cu含量% | 本期收入/支出--Ag含量g/t | 本期收入/支出--Au含量g/t | 本期结存--干量t | 本期结存干量--盘点方法 | 本期结存--Cu含量% | 本期结存--Cu含量%--盘点方法 | 本期结存--Ag含量g/t | 本期结存--Ag含量g/t--盘点方法 | 本期结存--Au含量g/t | 本期结存--Au含量g/t--盘点方法 | 本期使用--干量t | 本期使用--Cu干量t | 本期使用--Ag干量kg | 本期使用--Au干量kg | 铜回收率 | 银回收率 | 金回收率 | 铜、银、金回收率%=本期产出阳极铜÷（本期使用原料+前期中间结存-本期中间结存-本期产出熔炼渣）×100 ?????
原料 | 10001 | 熔炼渣 | 45000 | 1.89 | 4.2 | 0.06 | 51765 | 1.89 | 5 | 0.05 | 49450 | 直观估计或卷尺 | 1.89 | Cu元素含量误差 | 5 | Ag元素含量误差 | 0.05 | Au元素含量误差 | 47315 | #REF! | #REF! | #REF! | #REF! | #REF! | #REF!
回收品 | 10083 | 渣精矿 | 2759 | 19.35709 | 2.203475 | 0.2005829 | -2643.1 | 28.46 | 39.88 | 0.32 | 380 | 直观估计或卷尺 | 28.46 | Cu元素含量误差 | 39.88 | Ag元素含量误差 | 0.32 | Au元素含量误差 | -264.1
中间物料 | 10043 | 渣精矿（浓密机） | 765.14 | 23.28999 | 31.86 | 0.2 |  | 23.28999 | 31.86 | 0.2 | 765.14 | 直观估计或卷尺 | 23.28999 | Cu元素含量误差 | 31.86 | Ag元素含量误差 | 0.2 | Au元素含量误差 | 0 | #REF! | #REF! | #REF!
中间物料 | 10045 | 铁精矿（浓密机） | 765.14 | 0.3100086 | 0.8 |  |  | 0.3100086 | 0.8 |  | 765.14 | 直观估计或卷尺 | 0.3100086 | Cu元素含量误差 | 0.8 | Ag元素含量误差 |  | Au元素含量误差 | 0 | #REF! | #REF! | #REF!
中间物料 | 10047 | 尾 矿（浓密机） | 765.14 | 0.2700159 | 1.3 |  |  | 0.2700159 | 1.3 |  | 765.14 | 直观估计或卷尺 | 0.2700159 | Cu元素含量误差 | 1.3 | Ag元素含量误差 |  | Au元素含量误差 | 0 | #REF! | #REF! | #REF!
中间物料 | 10063 | 球磨机 | 220.23 | 1.890297 | 4.62 | 0.06 |  | 1.89 | 5 | 0.05 | 220.23 | 直观估计或卷尺 | 1.89 | Cu元素含量误差 | 5 | Ag元素含量误差 | 0.05 | Au元素含量误差 | 0 | #REF! | #REF! | #REF!
中间物料 | 10081 | 浮选槽 | 117.819 | 3.844881 | 4.62 | 0.06 |  | 1.89 | 5 | 0.05 | 117.819 | 直观估计或卷尺 | 1.89 | Cu元素含量误差 | 5 | Ag元素含量误差 | 0.05 | Au元素含量误差 | 0 | #REF! | #REF! | #REF!
中间物料 | 10082 | 中和渣 | 1047.6 | 0.08527839 |  |  | -14342.18 | 0.08472373 |  |  | 4771 | 直观估计或卷尺 | 0.08472373 | Cu元素含量误差 |  | Ag元素含量误差 |  | Au元素含量误差 | -18065.58 | #REF! | #REF! | #REF!
产品 | 10085 | 铁精矿 | 2300 | 0.31 | 0.8 |  | -35210.46 | 0.4096072 | 2.500012 |  | 6744 | 走帐 | 0.41 | Cu元素含量误差 | 2.1 | Ag元素含量误差 |  | Au元素含量误差 | -39654.46 | #REF! | #REF! | #REF!
产品 | 10086 | 尾 矿 | 3700 | 0.27 | 1.3 |  | -1314.98 | 0.2222483 | 0.7924609 |  | 490 | 走帐 | 0.22 | Cu元素含量误差 | 1.9 | Ag元素含量误差 |  | Au元素含量误差 | 1895.02 | #REF! | #REF! | #REF!
中间物料 | 10087 | 石 膏（湿重） | 720 |  |  |  | -1183.79 |  |  |  | 900.34 | 直观估计或卷尺 |  | Cu元素含量误差 |  | Ag元素含量误差 |  | Au元素含量误差 | -1364.13
中间物料 | 10088 | 污泥渣（应急水处理站） | 0 |  |  |  | -58.06 |  |  |  | 0 | 直观估计或卷尺 |  | Cu元素含量误差 |  | Ag元素含量误差 |  | Au元素含量误差 | -58.06
Note on F2: NT: 上月和本月平均值

## 盘点方法对应参考值
| min | max | std
直观估计或卷尺 | 0.6 | 1.4 | 0.15
称重 | 0.9 | 1.1 | 0.02
液位测量 | 0.9 | 1.1 | 0.02
计数（块、袋） | 0.95 | 1.05 | 0.02
走帐 | 0.99 | 1.01 | 0.001
Cu元素含量误差 | 0.98 | 1.02 | 0.01
Ag元素含量误差 | 0.98 | 1.02 | 0.01
Au元素含量误差 | 0.98 | 1.02 | 0.01