## Sheet1
物料分类 | 物料编码 | 物料名称 | 上期结存--干量t | 上期结存--Cu含量% | 上期结存--Ag含量g/t | 上期结存--Au含量g/t | 本期收入/支出--干量t | 本期收入/支出--Cu含量% | 本期收入/支出--Ag含量g/t | 本期收入/支出--Au含量g/t | 本期结存--干量t | 本期结存干量--盘点方法 | 本期结存--Cu含量% | 本期结存--Cu含量%--盘点方法 | 本期结存--Ag含量g/t | 本期结存--Ag含量g/t--盘点方法 | 本期结存--Au含量g/t | 本期结存--Au含量g/t--盘点方法
原料 | 100000 | 铜精矿 | 49497.619 | 24.44 | 118.3 | 2.37 | 77156.528 | 25.72 | 118.3 | 2.37 | 28631.104 | 直观估计或卷尺 | 25.64 | Cu元素含量误差 | 130.08 | Ag元素含量误差 | 1.82 | Au元素含量误差
原料 | 100001 | 外购冰铜 | 187.616 | 60.4 |  |  | 0 |  |  |  | 187.616 | 走帐 | 60.4 | Cu元素含量误差 | 140.73 | Ag元素含量误差 | 0.46 | Au元素含量误差
原料 | 100002 | 外购铜米 | 293.75 | 97.8 | 0 | 0 | 334.94 | 96.56 | 0 | 0 | 114.64 | 走帐 | 96.56 | Cu元素含量误差 |  | Ag元素含量误差 |  | Au元素含量误差
原料 | 100003 | 碱洗铜渣（南丹） | 0 |  | 0 | 0 | 14.016 | 37.4 | 0 | 0 | 14.016 | 走帐 | 37.4 | Cu元素含量误差 | 0 | Ag元素含量误差 | 0 | Au元素含量误差
原料 | 100004 | 电铜排（南丹） | 0 |  | 0 | 0 | 7.14 | 99.62 | 0 | 0 | 7.14 | 走帐 | 99.62 | Cu元素含量误差 | 0 | Ag元素含量误差 | 0 | Au元素含量误差
原料 | 100005 | 废旧电缆 | 0 |  | 0 | 0 | 0 |  | 0 | 0 | 0 | 直观估计或卷尺 |  | Cu元素含量误差 |  | Ag元素含量误差 |  | Au元素含量误差
原料 | 100006 | 渣精矿 | 1559.97 | 24.55 | 34.87 | 0.34 | 2451.282 | 26.67 | 34.87 | 0.34 | 2024 | 直观估计或卷尺 | 26.67 | Cu元素含量误差 | 34.88 | Ag元素含量误差 | 0.34 | Au元素含量误差
原料 | 100007 | 残极板 | 11.82 | 99.54 | 366.29 | 8.63 | 3656.48 | 99.47 | 366.29 | 8.63 | 59.42 | 直观估计或卷尺 | 99.47 | Cu元素含量误差 | 371.98 | Ag元素含量误差 | 8.67 | Au元素含量误差
原料 | 100008 | 铜屑 | 2.74 | 100 |  |  | 13.8 | 100 |  |  | 0 | 称重 |  | Cu元素含量误差 |  | Ag元素含量误差 |  | Au元素含量误差
原料 | 100009 | 旋流电积铜 | 0 |  | 6.1 |  | 26.74 | 99.96 | 6.1 |  | 10.54 | 走帐 |  | Cu元素含量误差 |  | Ag元素含量误差 |  | Au元素含量误差
原料 | 100010 | 废阴极铜 | 0 |  | 5.51 |  | 35.22 | 100 | 5.51 |  | 0 | 走帐 |  | Cu元素含量误差 |  | Ag元素含量误差 |  | Au元素含量误差
原料 | 100011 | 中和渣 | 1957.298 | 0.03 | 0 | 0 | 641.514 | 0.13 | 0 | 0 | 1874.842 | 直观估计或卷尺 | 0.05 | Cu元素含量误差 | 0 | Ag元素含量误差 | 0 | Au元素含量误差
原料 | 100012 | 污泥渣 | 0 |  | 0 | 0 | 19.428 | 0.1 | 0 | 0 | 0 | 直观估计或卷尺 |  | Cu元素含量误差 |  | Ag元素含量误差 |  | Au元素含量误差
中间物料 | 100014 | 冰铜（侧吹） | 414.32 | 73.62 | 275.05 | 6.8 |  |  |  |  | 447.48 | 液位测量 | 73.62 | Cu元素含量误差 | 275.05 | Ag元素含量误差 | 6.8 | Au元素含量误差
中间物料 | 100015 | 熔炼渣（侧吹） | 206.91 | 1.92 | 1.98 | 0.04 |  |  |  |  | 181.83 | 液位测量 | 1.92 | Cu元素含量误差 | 1.98 | Ag元素含量误差 | 0.04 | Au元素含量误差
中间物料 | 100016 | 熔炼烟尘 | 200 | 24.15 | 121.8 | 1.28 |  |  |  |  | 239.5 | 直观估计或卷尺 | 24.15 | Cu元素含量误差 | 121.8 | Ag元素含量误差 | 1.28 | Au元素含量误差
中间物料 | 100017 | 粗铜（顶吹） | 515.16 | 99.01 | 410.13 | 8.73 |  |  |  |  | 303.55 | 直观估计或卷尺 | 99.01 | Cu元素含量误差 | 410.13 | Ag元素含量误差 | 8.73 | Au元素含量误差
中间物料 | 100018 | 吹炼渣（顶吹） | 139.65 | 29.42 | 8.93 | 0.15 |  |  |  |  | 143.22 | 直观估计或卷尺 | 29.42 | Cu元素含量误差 | 8.93 | Ag元素含量误差 | 0.15 | Au元素含量误差
中间物料 | 100019 | 吹炼渣 | 350 | 29.42 | 8.93 | 0.15 |  |  |  |  | 312 | 直观估计或卷尺 | 29.42 | Cu元素含量误差 | 8.93 | Ag元素含量误差 | 0.15 | Au元素含量误差
中间物料 | 100020 | 吹炼烟尘 | 214 | 24.15 | 121.8 | 1.27 |  |  |  |  | 60.5 | 直观估计或卷尺 | 24.15 | Cu元素含量误差 | 121.8 | Ag元素含量误差 | 1.27 | Au元素含量误差
中间物料 | 100021 | 阳极铜（炉存） | 350 | 99.54 | 371.98 | 8.67 |  |  |  |  | 223 | 液位测量 | 99.54 | Cu元素含量误差 | 371.98 | Ag元素含量误差 | 8.67 | Au元素含量误差
中间物料 | 100022 | 冷铜 | 58.97 | 99.54 | 372 | 8.64 |  |  |  |  | 12.5 | 称重 | 99.54 | Cu元素含量误差 | 372 | Ag元素含量误差 | 8.64 | Au元素含量误差
中间物料 | 100023 | 铜模 | 79.8 | [7 empty] | 91.2 | 称重 |  | Cu元素含量误差 |  | Ag元素含量误差 |  | Au元素含量误差
中间物料 | 100024 | 精炼渣 | 881.7 | 40.32 | 98.04 | 1.64 |  |  |  |  | 667.24 | 称重 | 40.32 | Cu元素含量误差 | 98.04 | Ag元素含量误差 | 1.64 | Au元素含量误差
中间物料 | 100025 | 氧化渣 | 2.75 | [7 empty] | 0 | 称重 |  | Cu元素含量误差 |  | Ag元素含量误差 |  | Au元素含量误差
中间物料 | 100026 | 精炼烟尘 | 0 | [7 empty] | 0 | 称重 |  | Cu元素含量误差 |  | Ag元素含量误差 |  | Au元素含量误差
中间物料 | 100027 | 硫化铜渣 | 0 | [7 empty] | 0 | 直观估计或卷尺 |  | Cu元素含量误差 |  | Ag元素含量误差 |  | Au元素含量误差
回收品 | 100030 | 熔炼渣 | 148.32 | 1.77 | 1.98 | 0.04 | -61540.36 | 1.77 | 1.98 | 0.04 | 148.32 | 直观估计或卷尺 | 1.89 | Cu元素含量误差 | 6.1 | Ag元素含量误差 | 0.05 | Au元素含量误差
产品 | 100033 | 阳极铜 | 1430 | 99.47 | 371.98 | 8.67 | -29479.4 | 99.47 | 371.98 | 8.67 | 487.6 | 计数（块、袋） | 99.47 | Cu元素含量误差 | 371.979 | Ag元素含量误差 | 8.67 | Au元素含量误差
损失 | 100036 | 白烟尘 | 2310.73 | 3.2 | 69.48 | 0.49 | -24.86 | 3.2 | 69.48 | 0.49 | 2620.55 | 计数（块、袋） | 6.06 | Cu元素含量误差 | 74.25 | Ag元素含量误差 | 0.55 | Au元素含量误差
损失 | 100037 | 铅滤饼 | 48.856 | 9.6 | 211.9 | 0.76 | -55.569 | 9.6 | 211.9 | 0.76 | 167.391 | 计数（块、袋） | 8.28 | Cu元素含量误差 | 202.74 | Ag元素含量误差 | 1.11 | Au元素含量误差
损失 | 100038 | 砷滤饼 | 1963.262 | 1.16 | 3.65 | 0.03 | 0 | 1.16 | 3.65 | 0.03 | 2146.357 | 计数（块、袋） | 1.58 | Cu元素含量误差 | 4.38 | Ag元素含量误差 | 0.19 | Au元素含量误差

## 盘点方法对应参考值
name | min | max | std
直观估计或卷尺 | 0.5 | 1.5 | 0.15
称重 | 0.9 | 1.1 | 0.02
液位测量 | 0.9 | 1.1 | 0.02
计数（块、袋） | 0.95 | 1.05 | 0.015
走帐 | 0.99 | 1.01 | 0.001
其他 | 1 | 1 | 1
Cu元素含量误差 | 0.99 | 1.01 | 0.001
Ag元素含量误差 | 0.99 | 1.01 | 0.001
Au元素含量误差 | 0.99 | 1.01 | 0.001
Cu元素含量误差(无) | 1 | 1 | 0
Ag元素含量误差(无) | 1 | 1 | 0
Au元素含量误差(无) | 1 | 1 | 0