## Sheet1
物料分类 | 物料编码 | 物料名称 | 上期结存--干量t | 上期结存--Cu含量% | 上期结存--Ag含量g/t | 上期结存--Au含量g/t | 本期收入/支出--干量t | 本期收入/支出--Cu含量% | 本期收入/支出--Ag含量g/t | 本期收入/支出--Au含量g/t | 本期结存--干量t | 本期结存干量--盘点方法 | 本期结存--Cu含量% | 本期结存--Cu含量%--盘点方法 | 本期结存--Ag含量g/t | 本期结存--Ag含量g/t--盘点方法 | 本期结存--Au含量g/t | 本期结存--Au含量g/t--盘点方法 | 本期使用--干量t | 本期使用--Cu干量t | 本期使用--Ag干量kg | 本期使用--Au干量kg | 铜回收率 | 银回收率 | 金回收率 | 铜、银、金回收率%=本期产出阳极铜÷（本期使用原料+前期中间结存-本期中间结存-本期产出熔炼渣）×100 ?????
原料 | 10001 | 熔炼渣 | 11500 | 1.77 | 1.98 | 0.04 | 59054.16 | 1.77 | 1.98 | 0.04 | 49450 | 直观估计或卷尺 | 1.77 | Cu元素含量误差 | 1.98 | Ag元素含量误差 | 0.04 | Au元素含量误差 | 21104.16 | #REF! | #REF! | #REF! | #REF! | #REF! | #REF!
中间物料 | 10043 | 渣精矿（浓密机） | 765.14 | 23.28999 | 31.86 | 0.2 |  | 23.28999 | 31.86 | 0.2 | 765.14 | 直观估计或卷尺 | 23.29 | Cu元素含量误差 | 31.86 | Ag元素含量误差 | 0.2 | Au元素含量误差 | #REF! | #REF! | #REF! | #REF!
中间物料 | 10045 | 铁精矿（浓密机） | 765.14 | 0.3100086 | 0.8 |  |  | 0.3100086 | 0.8 |  | 765.14 | 直观估计或卷尺 | 0.31 | Cu元素含量误差 | 0.8 | Ag元素含量误差 |  | Au元素含量误差 | #REF! | #REF! | #REF! | #REF!
中间物料 | 10047 | 尾 矿（浓密机） | 765.14 | 0.2700159 | 1.3 |  |  | 0.2700159 | 1.3 |  | 765.14 | 直观估计或卷尺 | 0.27 | Cu元素含量误差 | 1.3 | Ag元素含量误差 |  | Au元素含量误差 | #REF! | #REF! | #REF! | #REF!
中间物料 | 10063 | 球磨机 | 220.23 | 1.890297 | 4.62 | 0.06 |  | 1.89 | 5 | 0.05 | 220.23 | 直观估计或卷尺 | 1.89 | Cu元素含量误差 | 1.98 | Ag元素含量误差 | 0.04 | Au元素含量误差 | #REF! | #REF! | #REF! | #REF!
中间物料 | 10081 | 浮选槽 | 117.82 | 3.844881 | 4.62 | 0.06 |  | 1.89 | 5 | 0.05 | 117.819 | 直观估计或卷尺 | 3.84 | Cu元素含量误差 | 1.98 | Ag元素含量误差 | 0.04 | Au元素含量误差 | #REF! | #REF! | #REF! | #REF!
产品 | 10085 | 铁精矿 | 17468.219 | 0.34 | 3.1 | 0 | -14661.494 | 0.34 | 3.1 | 0 | 21386.476 | 走帐 | 0.34 | Cu元素含量误差 | 3.1 | Ag元素含量误差 | 0 | Au元素含量误差 | -18579.751 | #REF! | #REF! | #REF!
产品 | 10086 | 尾 矿 | 21736.098 | 0.26 | 6.38 | 0 | -44135.26 | 0.26 | 6.38 | 0 | 14878.623 | 走帐 | 0.26 | Cu元素含量误差 | 6.38 | Ag元素含量误差 | 0 | Au元素含量误差 | -37277.785 | #REF! | #REF! | #REF!
产品 | 10087 | 石膏 | 143.488 | 0.02 | 0 | 0 | -567.18 | 0.02 | 0 | 0 | 153.648 | 直观估计或卷尺 | 0.02 | Cu元素含量误差 | 0 | Ag元素含量误差 | 0 | Au元素含量误差 | -577.34
回收品 | 10083 | 渣精矿 | 167.29 | 28.19 | 34.5 | 0.34 | -2451.282 | 28.19 | 34.5 | 0.34 | 912.636 | 直观估计或卷尺 | 28.19 | Cu元素含量误差 | 34.5 | Ag元素含量误差 | 0.34 | Au元素含量误差 | -3196.628

## 盘点方法对应参考值
name | min | max | std
直观估计或卷尺 | 0.5 | 1.5 | 0.15
称重 | 0.9 | 1.1 | 0.02
液位测量 | 0.9 | 1.1 | 0.02
计数（块、袋） | 0.95 | 1.05 | 0.015
走帐 | 0.99 | 1.01 | 0.001
其他 | 1 | 1 | 1
Cu元素含量误差 | 0.99 | 1.01 | 0.001
Ag元素含量误差 | 0.99 | 1.01 | 0.001
Au元素含量误差 | 0.99 | 1.01 | 0.001
Cu元素含量误差(无) | 1 | 1 | 0
Ag元素含量误差(无) | 1 | 1 | 0
Au元素含量误差(无) | 1 | 1 | 0