## Sheet1
物料分类 | 物料编码 | 物料名称 | 上期结存--干量t | 上期结存--Cu含量% | 上期结存--Ag含量g/t | 上期结存--Au含量g/t | 本期收入/支出--干量t | 本期收入/支出--Cu含量% | 本期收入/支出--Ag含量g/t | 本期收入/支出--Au含量g/t | 本期结存--干量t | 本期结存干量--盘点方法 | 本期结存--Cu含量% | 本期结存--Cu含量%--盘点方法 | 本期结存--Ag含量g/t | 本期结存--Ag含量g/t--盘点方法 | 本期结存--Au含量g/t | 本期结存--Au含量g/t--盘点方法 | 本期使用--干量t | 本期使用--Cu干量t | 本期使用--Ag干量kg | 本期使用--Au干量kg | 铜回收率 | 银回收率 | 金回收率 | 铜、银、金回收率%=本期产出阳极铜÷（本期使用原料+前期中间结存-本期中间结存-本期产出熔炼渣）×100 ?????
原料 | 10087 | 铜精矿 | 38960.18 |  | 999900 |  | 0 |  | 999900 |  | 29.0146 | 直观估计或卷尺 |  | Cu元素含量误差 | 999900 | Ag元素含量误差 |  | Au元素含量误差 | 38931.1654 | #REF! | #REF! | #REF! | #REF! | #REF! | #REF!
原料 | 10089 | 外购冰铜 | 187.8 | 99.8 |  |  | 0 | 99.8 |  |  | 10 | 直观估计或卷尺 | 99.8 | Cu元素含量误差 |  | Ag元素含量误差 |  | Au元素含量误差 | 177.8 | #REF! | #REF! | #REF!
原料 | 10091 | 粗铜（南丹） | 4.04 | 25 |  |  |  | 25 |  |  | 21 | 直观估计或卷尺 | 25 | Cu元素含量误差 |  | Ag元素含量误差 |  | Au元素含量误差 | -16.96 | #REF! | #REF! | #REF!
原料 | 10093 | 铜渣（南丹） | 0 | 99.51 | 311.65 | 6.65 | 13188.08 | 99.51 | 311.65 | 6.65 | 5234.38 | 计数（块、袋） | 99.57 | Cu元素含量误差 | 319.29 | Ag元素含量误差 | 11.6 | Au元素含量误差 | 7953.7 | #REF! | #REF! | #REF!
原料 | 10094 | 窑渣（南丹） | 121.74 | 99.51 | 311.65 | 6.65 | 13516.8 | 99.51 | 311.65 | 6.65 | 4998.63 | 计数（块、袋） | 99.57 | Cu元素含量误差 | 319.29 | Ag元素含量误差 | 11.6 | Au元素含量误差 | 8639.91 | #REF! | #REF! | #REF!
原料 | 10095 | 废铜制品（南丹） | 39.18 | 99.51 | 311.65 | 6.65 | 26082.48 | 99.51 | 311.65 | 6.65 | 224 | 计数（块、袋） | 99.57 | Cu元素含量误差 | 319.29 | Ag元素含量误差 | 11.6 | Au元素含量误差 | 25897.66 | #REF! | #REF! | #REF!
原料 | 10096 | 银锭（Kg） | 29.0146 | 99.51 | 311.65 | 6.65 | -3612.08 | 99.51 | 311.65 | 6.65 | 3.47 | 计数（块、袋） | 99.57 | Cu元素含量误差 | 319.29 | Ag元素含量误差 | 11.6 | Au元素含量误差 | -3586.5354 | #REF! | #REF! | #REF!
原料 | 10097 | 铜粉 | 10 |  |  |  | -17.4 |  |  |  | 0 | 直观估计或卷尺 |  | Cu元素含量误差 |  | Ag元素含量误差 |  | Au元素含量误差 | -7.4 | #REF! | #REF! | #REF!
原料 | 10098 | 五水硫酸铜 | 21 | 17.65 | 31930 | 1598 |  | 17.65 | 31930 | 1598 | 26.78 | 直观估计或卷尺 | 15.98 | Cu元素含量误差 | 32320 | Ag元素含量误差 | 2733 | Au元素含量误差 | -5.78 | #REF! | #REF! | #REF!
中间物料 | 10099 | 渣精矿 | 580 | 18.18 | 35150 | 2028 | -3.79 | 18.18 | 35150 | 2028 | 28.29 | 直观估计或卷尺 | 17.23 | Cu元素含量误差 | 29910 | Ag元素含量误差 | 3110 | Au元素含量误差 | 547.92 | #REF! | #REF! | #REF!
中间物料 | 10100 | 冰铜（侧吹） | 376.2 | 100 | 5.7 |  |  | 100 | 5.7 |  | 3624.49 | 称重 | 100 | Cu元素含量误差 | 7.47 | Ag元素含量误差 |  | Au元素含量误差 | -3248.29 | #REF! | #REF! | #REF!
中间物料 | 10101 | 熔炼渣（侧吹） | 215.27 | 17.9619 | 66603.34 | 2060.202 | -205.44 | 17.9619 | 66603.34 | 2060.202 | 256.54 | 直观估计或卷尺 | 18.17099 | Cu元素含量误差 | 80042.26 | Ag元素含量误差 | 2269.954 | Au元素含量误差 | -246.71 | #REF! | #REF! | #REF!
中间物料 | 10102 | 熔炼烟尘 | 237 | 49.54023 |  |  |  | 49.54023 |  |  | 7348 | 液位测量 | 50.91005 | Cu元素含量误差 |  | Ag元素含量误差 |  | Au元素含量误差 | -7111 | #REF! | #REF! | #REF!
中间物料 | 10103 | 粗铜（顶吹） | 438.54 |  |  |  | -37.68 |  |  |  | 0 | 直观估计或卷尺 |  | Cu元素含量误差 |  | Ag元素含量误差 |  | Au元素含量误差 | 400.86 | #REF! | #REF! | #REF!
中间物料 | 10104 | 吹炼渣（顶吹） | 161.13 | 100 | 5.7 |  | -0.467 | 100 | 5.7 |  | 0.88 | 直观估计或卷尺 | 100 | Cu元素含量误差 | 7.47 | Ag元素含量误差 |  | Au元素含量误差 | 159.783 | #REF! | #REF! | #REF!
中间物料 | 10105 | 吹炼渣 | 312.5 | 99.99814 | 7.142719 |  | -23308.5381 | 99.99814 | 7.142719 |  | 0 | 直观估计或卷尺 | 99.99694 | Cu元素含量误差 | 6.597496 | Ag元素含量误差 |  | Au元素含量误差 | -22996.0381 | #REF! | #REF! | 0
中间物料 | 10106 | 吹炼烟尘 | 63 | 99.99375 | 2.918004 |  |  | 99.99375 | 2.918004 |  | 0 | 直观估计或卷尺 | 99.99375 | Cu元素含量误差 | 2.918004 | Ag元素含量误差 |  | Au元素含量误差 | 63 | #REF! | #REF! | 0
中间物料 | 10107 | 白烟尘（熔炼） | 2719.13 | 99.99006 | 0 |  | -351.4071 | 99.99006 | 0 |  | 0 | 直观估计或卷尺 | 99.99006 | Cu元素含量误差 | 0 | Ag元素含量误差 |  | Au元素含量误差 | 2367.7229 | #REF! | #REF! | 0
中间物料 | 10108 | 阳极铜（炉存） | 666 | [8 empty] | 直观估计或卷尺 |  | Cu元素含量误差 |  | Ag元素含量误差 |  | Au元素含量误差
中间物料 | 10109 | 阳极铜 | 283.6 | [8 empty] | 直观估计或卷尺 |  | Cu元素含量误差 |  | Ag元素含量误差 |  | Au元素含量误差
中间物料 | 10110 | 冷铜 | 20.94 | [8 empty] | 直观估计或卷尺 |  | Cu元素含量误差 |  | Ag元素含量误差 |  | Au元素含量误差
中间物料 | 10111 | 铜模 | 14 | [8 empty] | 直观估计或卷尺 |  | Cu元素含量误差 |  | Ag元素含量误差 |  | Au元素含量误差
中间物料 | 10112 | 精炼渣 | 136.8 | [8 empty] | 直观估计或卷尺 |  | Cu元素含量误差 |  | Ag元素含量误差 |  | Au元素含量误差
中间物料 | 10113 | 氧化渣 | 70 | [8 empty] | 直观估计或卷尺 |  | Cu元素含量误差 |  | Ag元素含量误差 |  | Au元素含量误差
中间物料 | 10114 | 精炼烟尘 | 0 | [8 empty] | 直观估计或卷尺 |  | Cu元素含量误差 |  | Ag元素含量误差 |  | Au元素含量误差
中间物料 | 10115 | 残极板 | 53.91 | [8 empty] | 直观估计或卷尺 |  | Cu元素含量误差 |  | Ag元素含量误差 |  | Au元素含量误差
中间物料 | 10116 | 铜屑 | 6.72 | [8 empty] | 直观估计或卷尺 |  | Cu元素含量误差 |  | Ag元素含量误差 |  | Au元素含量误差
中间物料 | 10117 | 旋流电积铜 | 5.4 | [8 empty] | 直观估计或卷尺 |  | Cu元素含量误差 |  | Ag元素含量误差 |  | Au元素含量误差
中间物料 | 10118 | 废阴极铜 | 0 | [8 empty] | 直观估计或卷尺 |  | Cu元素含量误差 |  | Ag元素含量误差 |  | Au元素含量误差
中间物料 | 10119 | 熔炼渣 | 0 | [8 empty] | 直观估计或卷尺 |  | Cu元素含量误差 |  | Ag元素含量误差 |  | Au元素含量误差
中间物料 | 10120 | 铅滤饼 | 71.55 | [8 empty] | 直观估计或卷尺 |  | Cu元素含量误差 |  | Ag元素含量误差 |  | Au元素含量误差
中间物料 | 10121 | 硫化铜渣 | 0 | [8 empty] | 直观估计或卷尺 |  | Cu元素含量误差 |  | Ag元素含量误差 |  | Au元素含量误差
中间物料 | 10122 | 砷滤饼 | 3202.12 | [8 empty] | 直观估计或卷尺 |  | Cu元素含量误差 |  | Ag元素含量误差 |  | Au元素含量误差
中间物料 | 10123 | 中和渣 | 3148.62 | [8 empty] | 直观估计或卷尺 |  | Cu元素含量误差 |  | Ag元素含量误差 |  | Au元素含量误差
中间物料 | 10124 | 污泥渣（应急水处理站） | 294.48 | [8 empty] | 直观估计或卷尺 |  | Cu元素含量误差 |  | Ag元素含量误差 |  | Au元素含量误差
中间物料 | 10125 | 阳极铜（东区槽存） | 5725.4 | [8 empty] | 直观估计或卷尺 |  | Cu元素含量误差 |  | Ag元素含量误差 |  | Au元素含量误差
中间物料 | 10126 | 阳极铜（西区槽存） | 5264.5 | [8 empty] | 直观估计或卷尺 |  | Cu元素含量误差 |  | Ag元素含量误差 |  | Au元素含量误差
中间物料 | 10127 | 阳极铜（槽外） | 846.4 | [8 empty] | 直观估计或卷尺 |  | Cu元素含量误差 |  | Ag元素含量误差 |  | Au元素含量误差
中间物料 | 10128 | 残极板 | 274.71 | [8 empty] | 直观估计或卷尺 |  | Cu元素含量误差 |  | Ag元素含量误差 |  | Au元素含量误差
中间物料 | 10129 | 铜屑 | 0 | [8 empty] | 直观估计或卷尺 |  | Cu元素含量误差 |  | Ag元素含量误差 |  | Au元素含量误差
中间物料 | 10130 | 阳极泥（东区槽存） | 36.38 | [8 empty] | 直观估计或卷尺 |  | Cu元素含量误差 |  | Ag元素含量误差 |  | Au元素含量误差
中间物料 | 10131 | 阳极泥（西区槽存） | 37.96 | [8 empty] | 直观估计或卷尺 |  | Cu元素含量误差 |  | Ag元素含量误差 |  | Au元素含量误差
中间物料 | 10132 | 阴极铜（槽存） | 3711.9 | [8 empty] | 直观估计或卷尺 |  | Cu元素含量误差 |  | Ag元素含量误差 |  | Au元素含量误差
中间物料 | 10133 | 阳极泥 | 51.1 | [8 empty] | 直观估计或卷尺 |  | Cu元素含量误差 |  | Ag元素含量误差 |  | Au元素含量误差
中间物料 | 10134 | 电解液（m³） | 8197 | [8 empty] | 直观估计或卷尺 |  | Cu元素含量误差 |  | Ag元素含量误差 |  | Au元素含量误差
中间物料 | 10135 | 旋流电积铜 | 0 | [8 empty] | 直观估计或卷尺 |  | Cu元素含量误差 |  | Ag元素含量误差 |  | Au元素含量误差
中间物料 | 10136 | 阴极铜（次品铜） | 0.413 | [8 empty] | 直观估计或卷尺 |  | Cu元素含量误差 |  | Ag元素含量误差 |  | Au元素含量误差
产品 | 10137 | 熔炼渣 | 45000 | [8 empty] | 直观估计或卷尺 |  | Cu元素含量误差 |  | Ag元素含量误差 |  | Au元素含量误差
产品 | 10138 | 渣精矿 | 2759 | [8 empty] | 直观估计或卷尺 |  | Cu元素含量误差 |  | Ag元素含量误差 |  | Au元素含量误差
产品 | 10139 | 渣精矿（浓密机） | 765.14 | [8 empty] | 直观估计或卷尺 |  | Cu元素含量误差 |  | Ag元素含量误差 |  | Au元素含量误差
产品 | 10140 | 铁精矿（浓密机） | 765.14 | [8 empty] | 直观估计或卷尺 |  | Cu元素含量误差 |  | Ag元素含量误差 |  | Au元素含量误差
产品 | 10141 | 尾矿（浓密机） | 765.14 | [8 empty] | 直观估计或卷尺 |  | Cu元素含量误差 |  | Ag元素含量误差 |  | Au元素含量误差
产品 | 10142 | 球磨机 | 220.23 | [8 empty] | 直观估计或卷尺 |  | Cu元素含量误差 |  | Ag元素含量误差 |  | Au元素含量误差
产品 | 10143 | 浮选槽 | 117.819 | [8 empty] | 直观估计或卷尺 |  | Cu元素含量误差 |  | Ag元素含量误差 |  | Au元素含量误差
产品 | 10144 | 铁精矿 | 2300 | [8 empty] | 直观估计或卷尺 |  | Cu元素含量误差 |  | Ag元素含量误差 |  | Au元素含量误差
产品 | 10145 | 尾 矿 | 3700 | [8 empty] | 直观估计或卷尺 |  | Cu元素含量误差 |  | Ag元素含量误差 |  | Au元素含量误差
产品 | 10146 | 石 膏 | 720 | [8 empty] | 直观估计或卷尺 |  | Cu元素含量误差 |  | Ag元素含量误差 |  | Au元素含量误差
产品 | 10147 | 中和渣 | 1047.6 | [8 empty] | 直观估计或卷尺 |  | Cu元素含量误差 |  | Ag元素含量误差 |  | Au元素含量误差
产品 | 10148 | 污泥渣（应急水处理站） | 0 | [8 empty] | 直观估计或卷尺 |  | Cu元素含量误差 |  | Ag元素含量误差 |  | Au元素含量误差
Note on E14: NT: 单位为g/l
Note on I14: NT: 单位为g/l

## 盘点方法对应参考值
name | min | max | std
直观估计或卷尺 | 0.6 | 1.4 | 0.15
称重 | 0.9 | 1.1 | 0.02
液位测量 | 0.9 | 1.1 | 0.02
计数（块、袋） | 0.95 | 1.05 | 0.02
走帐 | 0.99 | 1.01 | 0.001
其他 | 1 | 1 | 1
Cu元素含量误差 | 0.98 | 1.02 | 0.01
Ag元素含量误差 | 0.98 | 1.02 | 0.01
Au元素含量误差 | 0.98 | 1.02 | 0.01