## Sheet1
物料分类 | 物料编码 | 物料名称 | 上期结存--干量t | 上期结存--Cu含量% | 上期结存--Ag含量g/t | 上期结存--Au含量g/t | 本期收入/支出--干量t | 本期收入/支出--Cu含量% | 本期收入/支出--Ag含量g/t | 本期收入/支出--Au含量g/t | 本期结存--干量t | 本期结存干量--盘点方法 | 本期结存--Cu含量% | 本期结存--Cu含量%--盘点方法 | 本期结存--Ag含量g/t | 本期结存--Ag含量g/t--盘点方法 | 本期结存--Au含量g/t | 本期结存--Au含量g/t--盘点方法 | 本期使用--干量t | 本期使用--Cu干量t | 本期使用--Ag干量kg | 本期使用--Au干量kg | 铜回收率 | 银回收率 | 金回收率 | 铜、银、金回收率%=本期产出阳极铜÷（本期使用原料+前期中间结存-本期中间结存-本期产出熔炼渣）×100 ?????
原料 | 10095 | 阳极铜（槽外） | 846.4 | 99.51 | 311.65 | 6.65 | 26082.48 | 99.51 | 311.65 | 6.65 | 224 | 计数（块、袋） | 99.57 | Cu元素含量误差 | 319.29 | Ag元素含量误差 | 11.6 | Au元素含量误差 | 26704.88 | #REF! | #REF! | #REF!
中间物料 | 10102 | 电解液（m³） | 8197 | 49.54023 |  |  |  | 49.54023 |  |  | 7348 | 液位测量 | 50.91005 | Cu元素含量误差 |  | Ag元素含量误差 |  | Au元素含量误差 | 849 | #REF! | #REF! | #REF!
中间物料 | 10093 | 阳极铜（东区槽存） | 5725.4 | 99.51 | 311.65 | 6.65 | 13188.08 | 99.51 | 311.65 | 6.65 | 5234.38 | 计数（块、袋） | 99.57 | Cu元素含量误差 | 319.29 | Ag元素含量误差 | 11.6 | Au元素含量误差 | 13679.1 | #REF! | #REF! | #REF!
中间物料 | 10094 | 阳极铜（西区槽存） | 5264.5 | 99.51 | 311.65 | 6.65 | 13516.8 | 99.51 | 311.65 | 6.65 | 4998.63 | 计数（块、袋） | 99.57 | Cu元素含量误差 | 319.29 | Ag元素含量误差 | 11.6 | Au元素含量误差 | 13782.67 | #REF! | #REF! | #REF!
中间物料 | 10098 | 阳极泥（东区槽存） | 36.38 | 17.65 | 31930 | 1598 |  | 17.65 | 31930 | 1598 | 26.78 | 直观估计或卷尺 | 15.98 | Cu元素含量误差 | 32320 | Ag元素含量误差 | 2733 | Au元素含量误差 | 9.6 | #REF! | #REF! | #REF!
中间物料 | 10099 | 阳极泥（西区槽存） | 37.96 | 18.18 | 35150 | 2028 | -3.79 | 18.18 | 35150 | 2028 | 28.29 | 直观估计或卷尺 | 17.23 | Cu元素含量误差 | 29910 | Ag元素含量误差 | 3110 | Au元素含量误差 | 5.88 | #REF! | #REF! | #REF!
中间物料 | 10100 | 阴极铜（槽存） | 3711.9 | 100 | 5.7 |  |  | 100 | 5.7 |  | 3624.49 | 称重 | 100 | Cu元素含量误差 | 7.47 | Ag元素含量误差 |  | Au元素含量误差 | 87.41 | #REF! | #REF! | #REF!
回收品 | 10096 | 残极板 | 274.71 | 99.51 | 311.65 | 6.65 | -3612.08 | 99.51 | 311.65 | 6.65 | 3.47 | 计数（块、袋） | 99.57 | Cu元素含量误差 | 319.29 | Ag元素含量误差 | 11.6 | Au元素含量误差 | -3340.84 | #REF! | #REF! | #REF!
回收品 | 10097 | 铜屑 | 0 |  |  |  | -17.4 |  |  |  | 0 | 直观估计或卷尺 |  | Cu元素含量误差 |  | Ag元素含量误差 |  | Au元素含量误差 | -17.4 | #REF! | #REF! | #REF!
回收品 | 10101 | 阳极泥 | 51.1 | 17.9619 | 66603.34 | 2060.202 | -205.44 | 17.9619 | 66603.34 | 2060.202 | 256.54 | 直观估计或卷尺 | 18.17099 | Cu元素含量误差 | 80042.26 | Ag元素含量误差 | 2269.954 | Au元素含量误差 | -410.88 | #REF! | #REF! | #REF!
回收品 | 10103 | 旋流电积铜 | 0 |  |  |  | -37.68 |  |  |  | 0 | 直观估计或卷尺 |  | Cu元素含量误差 |  | Ag元素含量误差 |  | Au元素含量误差 | -37.68 | #REF! | #REF! | #REF!
回收品 | 10104 | 废阴极铜 | 0.413 | 100 | 5.7 |  | -0.467 | 100 | 5.7 |  | 0.88 | 直观估计或卷尺 | 100 | Cu元素含量误差 | 7.47 | Ag元素含量误差 |  | Au元素含量误差 | -0.934 | #REF! | #REF! | #REF!
产品 | 10105 | 电解铜 | 0 | 99.99814 | 7.142719 |  | -23308.5381 | 99.99814 | 7.142719 |  | 0 | 直观估计或卷尺 | 99.99694 | Cu元素含量误差 | 6.597496 | Ag元素含量误差 |  | Au元素含量误差 | -23308.5381 | #REF! | #REF! | 0
产品 | 10106 | 电积铜（一段脱铜） | 0 | 99.99375 | 2.918004 |  |  | 99.99375 | 2.918004 |  | 0 | 直观估计或卷尺 | 99.99375 | Cu元素含量误差 | 2.918004 | Ag元素含量误差 |  | Au元素含量误差 | 0 | #REF! | #REF! | 0
产品 | 10107 | 电积铜（旋流电积） | 0 | 99.99006 | 0 |  | -351.4071 | 99.99006 | 0 |  | 0 | 直观估计或卷尺 | 99.99006 | Cu元素含量误差 | 0 | Ag元素含量误差 |  | Au元素含量误差 | -351.4071 | #REF! | #REF! | 0
Note on E3: NT: 单位为g/l
Note on I3: NT: 单位为g/l

## 盘点方法对应参考值
name | min | max | std
直观估计或卷尺 | 0.6 | 1.4 | 0.15
称重 | 0.9 | 1.1 | 0.02
液位测量 | 0.9 | 1.1 | 0.02
计数（块、袋） | 0.95 | 1.05 | 0.02
走帐 | 0.99 | 1.01 | 0.001
其他 | 1 | 1 | 1
Cu元素含量误差 | 0.98 | 1.02 | 0.01
Ag元素含量误差 | 0.98 | 1.02 | 0.01
Au元素含量误差 | 0.98 | 1.02 | 0.01