## Sheet1
material | number | name | lastBalanceDry | lastBalancepercentageCu | lastBalanceCu | lastBalanceUnitageAu | lastBalanceAu | lastBalanceUnitageAg | lastBalanceAg | currentIncomeDry | currentIncomePercentageCu | currentIncomeCu | currentIncomeUnitageAg | currentIncomeAg | currentIncomeUnitageAu | currentIncomeAu | currentBalanceDry | currentBalancePercentageCu | currentBalanceCu | currentBalanceUnitageAg | currentBalanceAg | currentBalanceUnitageAu | currentBalanceAu | currentCostDry | currentCostPercentageCu | currentCostCu | currentCostUnitageAg | currentCostAg | currentCostUnitageAu | currentCostAu | recoveryAu | recoveryAg | recoveryCu | 铜、银、金回收率%=本期产出阳极铜÷（本期使用原料+前期中间结存-本期中间结存-本期产出熔炼渣）×100 ?????
原料 | 10001 | 铜精矿 | 35937.151 | 22.60412 | 8123.275 | 2.191854 | 78769 | 140.3559 | 5043990 | 98261.76 | 24.27262 | 23850.7 | 92.96711 | 9135111.7 | 1.255278 | 123345.8 | 32284.196 | 22.52438 | 7271.816 | 139.63 | 4507841 | 1.281959 | 41387 | 101914.715 |  | 2470216.3 |  | 9671260.7 |  | 160727.8 | -0.94509 | 95 | 90
原料 | 10002 | 外购冰铜 | 187.616 | 60.39677 | 113.314 | 0.4583831 | 86 | 140.7343 | 26404 | 0 |  | 0 |  | 0 |  | 0 | 187.616 | 60.39677 | 113.314 | 140.7343 | 26404 | 0.4583831 | 86 | 0 |  | 0 |  | 0 |  | 0
原料 | 10035 | 粗铜（南丹） | 4.04 | 78.9604 | 3.19 |  | 0 | 6948.02 | 28070 | 0 |  | 0 |  | 0 |  | 0 |  |  | 0 |  | 0 |  | 0 | 4.04 |  | 319 |  | 28070 |  | 0
原料 | 10036 | 铜渣（南丹） |  |  | 0 |  | 0 |  | 0 | 125.66 | 64.52603 | 81.08341 | 581.299 | 73046.03 | 0.1288245 | 16.18808 | 93.15 | 64.52603 | 60.106 | 581.299 | 54148 | 0.1288245 | 12 | 32.51 |  | 2097.741 |  | 18898.03 |  | 4.188084
原料 | 10037 | 窑渣（南丹） | 109.783 | 0.909977 | 0.999 | 0.6285126 | 69 | 60.40097 | 6631 | 0 |  | 0 |  | 0 |  | 0 |  |  | 0 |  | 0 |  | 0 | 109.783 |  | 99.9 |  | 6631 |  | 69
原料 | 10039 | 废铜制品（南丹） | 39.18 | 99.02 | 38.796036 |  | 0 |  | 0 | 3.34 | 99.99 | 3.339666 |  | 0 |  | 0 | 20.16 | 99.02 | 19.962432 |  | 0 |  | 0 | 22.36 |  | 2217.327 |  | 0 |  | 0
中间物料 | 10041 | 渣精矿 | 528.902 | 24.2 | 127.994284 | 0.2 | 105.7804 | 41.2 | 21790.7624 | 5022.1 |  | 0 |  | 0 |  | 0 | 637.171185 | 24.8 | 158.0185 | 39.88 | 25410.39 | 0.32 | 203.8947792 | 4913.830815 |  | -3002.416988 |  | -3619.624 |  | -98.1143792
中间物料 | 10043 | 冰铜（侧吹） | 376.2 | 73.62 | 276.95844 | 8.97 | 3374.514 | 237.5 | 89347.5 | 39.6 |  | 0 |  | 0 |  | 0 | 415.8 | 73.99 | 307.65042 | 264.9 | 110145.42 | 5.32 | 2212.056 | 0 |  | -3069.198 |  | -20797.92 |  | 1162.458
中间物料 | 10045 | 熔炼渣（侧吹） | 215.27 | 1.89 | 4.068603 | 0.06 | 12.9162 | 5.6 | 1205.512 | 0 |  | 0 |  | 0 |  | 0 | 209 | 1.89 | 3.9501 | 6.1 | 1274.9 | 0.05 | 10.45 | 6.27 |  | 11.8503 |  | -69.388 |  | 2.4662
中间物料 | 10047 | 熔炼渣 |  |  | 0 |  | 0 |  | 0 | 0 |  | 0 |  | 0 |  | 0 | 148.32 | 1.89 | 2.803248 | 6.1 | 904.752 | 0.05 | 7.416 | -148.32 |  | -280.3248 |  | -904.752 |  | -7.416
中间物料 | 10049 | 熔炼烟尘 | 237 | 12.71 | 30.1227 | 1.15 | 272.55 | 130.6 | 30952.2 | 721.29 |  | 0 |  | 0 |  | 0 | 33.3 | 11.5 | 3.8295 | 118.6 | 3949.38 | 0.67 | 22.311 | 924.99 |  | 2629.32 |  | 27002.82 |  | 250.239
中间物料 | 10051 | 粗铜（顶吹） | 438.54 | 99.01 | 434.198454 | 12.02 | 5271.2508 | 315 | 138140.1 | 99.41 |  | 0 |  | 0 |  | 0 | 537.95 | 98.95 | 532.301525 | 420.4 | 226154.18 | 9.12 | 4906.104 | 0 |  | -9810.3071 |  | -88014.08 |  | 365.1468
中间物料 | 10053 | 吹炼渣（顶吹） | 161.13 | 30.51 | 49.160763 | 0.15 | 24.1695 | 13.9 | 2239.707 | 0 |  | 0 |  | 0 |  | 0 | 136.06 | 32.79 | 44.614074 | 16.7 | 2272.202 | 0.05 | 6.803 | 25.07 |  | 454.6689 |  | -32.495 |  | 17.3665
中间物料 | 10055 | 吹炼渣 | 312.5 | 30.51 | 95.34375 | 0.15 | 46.875 | 13.9 | 4343.75 | 3399.43 |  | 0 |  | 0 |  | 0 | 53.6 | 32.79 | 17.57544 | 16.7 | 895.12 | 0.05 | 2.68 | 3658.33 |  | 7776.831 |  | 3448.63 |  | 44.195
中间物料 | 10057 | 吹炼烟尘 | 63 | 12.71 | 8.0073 | 1.15 | 72.45 | 130.6 | 8227.8 | 335.66 |  | 0 |  | 0 |  | 0 | 11.7 | 11.5 | 1.3455 | 118.6 | 1387.62 | 0.67 | 7.839 | 386.96 |  | 666.18 |  | 6840.18 |  | 64.611
中间物料 | 10059 | 白烟尘（熔炼） | 2719.13 | 7.019341 | 190.865 | 0.5148706 | 1400 | 75.22811 | 204555 | 443.86 |  | 0 |  | 0 |  | 0 | 3060.67 | 6.606527 | 202.204 | 77.31183 | 236626 | 0.493356 | 1510 | 102.32 |  | -1133.9 |  | -32071 |  | -110
中间物料 | 10061 | 阳极铜（炉存） | 666 | 99.57 | 663.1362 | 11.6 | 7725.6 | 329.29 | 219307.14 | 0 |  | 0 |  | 0 |  | 0 | 890 | 99.51 | 885.639 | 367.65 | 327208.5 | 6.65 | 5918.5 | -224 |  | -22250.28 |  | -107901.36 |  | 1807.1
中间物料 | 10063 | 阳极铜 | 283.6 | 99.57 | 282.38052 | 11.6 | 3289.76 | 329.29 | 93386.644 | 26621.68 |  | 0 |  | 0 |  | 0 | 822.8 | 99.51 | 818.76828 | 367.65 | 302502.42 | 6.65 | 5471.62 | 26082.48 |  | -53638.776 |  | -209115.776 |  | -2181.86
中间物料 | 10065 | 冷铜 | 20.94 | 99.57 | 20.849958 | 11.6 | 242.904 | 329.29 | 6895.3326 | 0 |  | 0 |  | 0 |  | 0 | 17.96 | 99.51 | 17.871996 | 367.65 | 6602.994 | 6.65 | 119.434 | 2.98 |  | 297.7962 |  | 292.3386 |  | 123.47
中间物料 | 10067 | 铜模 | 14 | 99.57 | 13.9398 | 11.6 | 162.4 | 329.29 | 4610.06 | 11.2 |  | 0 |  | 0 |  | 0 | 25.2 | 99.51 | 25.07652 | 367.65 | 9264.78 | 6.65 | 167.58 | 0 |  | -1113.672 |  | -4654.72 |  | -5.18
中间物料 | 10069 | 精炼渣 | 136.8 | 39.84 | 54.50112 | 1.32 | 180.576 | 57.6 | 7879.68 | 178.2 |  | 0 |  | 0 |  | 0 | 315 | 44.83524 | 141.231 | 95.95556 | 30226 | 1.819048 | 573 | 0 |  | -8672.988 |  | -22346.32 |  | -392.424
中间物料 | 10071 | 氧化渣 | 70 | 56.1 | 39.27 | 0.1285714 | 9 | 72.8 | 5096 | 40.14 |  | 0 |  | 0 |  | 0 | 0 |  | 0 |  | 0 |  | 0 | 110.14 |  | 3927 |  | 5096 |  | 9
中间物料 | 10073 | 精炼烟尘 | 0 |  | 0 |  | 0 |  | 0 | 6.02 |  | 0 |  | 0 |  | 0 | 0 |  | 0 |  | 0 |  | 0 | 6.02 |  | 0 |  | 0 |  | 0
中间物料 | 10075 | 残极板 | 53.912 | 99.57 | 53.6801784 | 11.6 | 625.3792 | 329.29 | 17752.68248 | 3883.32 |  | 0 |  | 0 |  | 0 | 34.147 | 99.51 | 33.9796797 | 367.65 | 12554.14455 | 6.65 | 227.07755 | 3903.085 |  | 1970.04987 |  | 5198.53793 |  | 398.30165
中间物料 | 10077 | 铜屑 | 6.72 | 100 | 6.72 |  | 0 |  | 0 | 17.4 |  | 0 |  | 0 |  | 0 | 8.5 | 100 | 8.5 |  | 0 |  | 0 | 15.62 |  | -178 |  | 0 |  | 0
中间物料 | 10079 | 旋流电积铜 | 5.4 | 99.74 | 5.38596 |  | 0 | 2.61 | 14.094 | 37.68 |  | 0 |  | 0 |  | 0 | 2.28 | 99.93 | 2.278404 | 2.47 | 5.6316 |  | 0 | 40.8 |  | 310.7556 |  | 8.4624 |  | 0
中间物料 | 10081 | 铅滤饼 | 57.505 | 4.17355 | 2.4 | 1.68681 | 97 | 349.5 | 20098 | 39.63 |  | 0 |  | 0 |  | 0 | 90.747 | 4.813382 | 4.368 | 304.4839 | 27631 | 1.399495 | 127 | 6.388 |  | -196.8 |  | -7533 |  | -30
中间物料 | 10083 | 硫化铜渣 | 0 |  | 0 |  | 0 |  | 0 | 0 |  | 0 |  | 0 |  | 0 | 0 |  | 0 |  | 0 |  | 0 | 0 |  | 0 |  | 0 |  | 0
中间物料 | 10085 | 砷滤饼 | 1111.498 | 2.291052 | 25.465 | 0.3040941 | 338 | 5.839867 | 6491 | 900.88 |  | 0 |  | 0 |  | 0 | 1409.509 | 1.925068 | 27.134 | 5.049276 | 7117 | 0.2546986 | 359 | 602.869 |  | -166.9 |  | -626 |  | -21
中间物料 | 10087 | 中和渣 | 1476.726 | 0.08527839 | 1.259328 |  | 0 |  | 0 | 1331.05 |  | 0 |  | 0 |  | 0 | 1280.574 | 0.08472373 | 1.08495 |  | 0 |  | 0 | 1527.202 |  | 17.43777 |  | 0 |  | 0
中间物料 | 10089 | 污泥渣（应急水处理站） | 105.919 | 0.1293441 | 0.137 | 0.1605 | 17 | 1.350088 | 143 | 58.06 |  | 0 |  | 0 |  | 0 | 130.624 | 0.1332068 | 0.174 | 1.094745 | 143 | 0.1301445 | 17 | 33.355 |  | -3.7 |  | 0 |  | -7.105427e-14
中间物料 | 10091 | 废阴极铜 |  |  | 0 |  | 0 |  | 0 | 0.66 |  | 0 |  | 0 |  | 0 |  |  | 0 |  | 0 |  | 0 | 0.66 |  | 0 |  | 0 |  | 0
中间物料 | 10093 | 熔炼渣 |  |  | 0 |  | 0 |  | 0 | 148.32 |  | 0 |  | 0 |  | 0 |  |  | 0 |  | 0 |  | 0

## Sheet2
2020年4月份回收率报表（全厂）
品名 | 前期结存（1） | [6 empty] | 本期收入（2） | [6 empty] | 本期结存（3） | [6 empty] | 本期使用（4）
| 干量 | Cu |  | Ag |  | Au |  | 干量(t) | Cu |  | Ag |  | Au |  | 干量(t) | Cu |  | Ag |  | Au |  | 干量(t) | Cu | Ag | Au
|  | ％ | 含量(t) | g/t | 含量(Kg) | g/t | 含量(Kg) |  | ％ | 含量(t) | g/t | 含量(Kg) | g/t | 含量(Kg) |  | ％ | 含量(t) | g/t | 含量(Kg) | g/t | 含量(Kg) |  | 含量(t) | 含量(Kg) | 含量(Kg)
1.原料
铜精矿
外购铜米
铜渣（南丹）
废铜制品（南丹）
合 计 |  |  | 0 | 0 | 0 | 0 | 0 |  |  | 0 |  | 0 |  | 0 |  |  | 0 |  | 0 |  | 0 |  | 0 | 0 | 0
2.中间物料
冰铜
熔炼渣
熔炼烟尘
粗铜
吹炼渣
吹炼烟尘
白烟灰
阳极铜
冷铜
铜模
精炼渣
氧化渣
精炼烟尘
铅滤饼
硫化铜渣
阳极铜（槽存）
残极板
阳极泥（槽存）
阴极铜（槽存）
电解液（m³）
铜屑
旋流电积铜
阴极铜（次品铜）
渣精矿
渣精矿（浓密机）
铁精矿（浓密机）
尾矿（浓密机）
球磨机
浮选槽
中和渣
污泥渣
合 计 |  |  | 0 | 0 | 0 | 0 | 0 | [9 empty] | 0 |  | 0 |  | 0 |  | 0 | 0 | 0
3.回收品 | [7 empty] | 本期产出（6） | [13 empty] | 本期外卖（7）
阳极泥
合 计 |  |  | 0 |  | 0 |  | 0 |  |  | 0 |  | 0 |  | 0 |  |  | 0 |  | 0 |  | 0 |  | 0 | 0 | 0
4.产品 | [7 empty] | 本期产出（8） | [13 empty] | 本期外卖（9）
电解铜
电积铜
合计 |  |  | 0 | 0 | 0 | 0 | 0 |  |  | 0 |  | 0 |  | 0 |  |  | 0 |  | 0 |  | 0 |  | 0 | 0 | 0
5.调拨南丹 | [21 empty] | 本期调拨（11）
白烟尘
铅滤饼
合计 | [22 empty] | 0 | 0 | 0
5.损失 | [7 empty] | 本期产出（12） | [13 empty] | 本期外卖（13）
铁精矿 |  |  |  | 0.6
尾矿 |  |  |  | 0.5
砷滤饼 |  |  |  | 6.42
合 计 |  |  | 0 |  | 0 |  | 0 |  |  | 0 |  | 0 |  | 0 |  |  | 0 |  | 0 |  | 0 |  | 0 | 0 | 0
铜回收率（%）= |  | 子项 | 子项 |  | 0 |  |  | #DIV/0! |  | 银回收率（%）= |  | 子项 |  | 0 |  | #DIV/0! |  | 金回收率（%）= |  | 子项 |  | 0 |  | #DIV/0!
|  | 母项 | 母项 |  | 0 | [6 empty] | 母项 |  | 0 | [5 empty] | 母项 |  | 0
计算公式说明： | 铜回收率%=本月产出阴极铜、电积铜÷（本期使用原料+上月中间结存-本月中间结存-阳极泥）×100；银回收率%=本月产出阳极泥÷（本期使用原料+上月中间结存-本月中间结存）×100；金回收率%=本月产出阳极泥÷（本期使用原料+上月中间结存-本月中间结存）×100
制 表：王丽梅 审 核：潘小龙