## 平衡表（全厂）
附：表1
7月份系统铜金属库存
放置地点 | 项目 | 名称 | 湿重量 | 水分 | 干重量 | Cu |  | Ag |  | Au
|  |  | t | % | t | % | t | g/t | Kg | g/t | Kg
熔炼厂 | 原料 | 铜精矿 | 53342.68 | 7.21 | 49497.619 | 24.44 | 12099.395 | 80.72 | 3995.674 | 1.8 | 89.101
|  | 外购冰铜 | 187.8 | 0.1 | 187.616 | 60.4 | 113.314 | 140.73 | 26.404 | 0.46 | 0.086
|  | 外购铜米 | 293.75 |  | 293.75 | 97.8 | 287.288
|  | 铅阳极泥（南丹） | 59.46 | 7.68 | 54.895 | 1.33 | 0.73 | 58021.02 | 3185.064 | 86.07 | 4.725
|  | 铜渣（南丹） | 0 |  | 0 |  | 0 |  | 0 |  | 0
|  | 废铜制品（南丹） | 0 |  | 0 |  | 0 |  | 0 |  | 0
| 中间物料 | 渣精矿 | 1736 | 10.14 | 1559.97 | 24.55 | 382.973 | 42.05 | 65.597 | 0.24 | 0.374
|  | 冰铜（侧吹） | 414.32 |  | 414.32 | 73.62 | 305.022 | 241.58 | 100.091 | 4.33 | 1.794
|  | 熔炼渣（侧吹） | 206.91 |  | 206.91 | 1.92 | 3.973 | 3.53 | 0.73 | 0.01 | 0.002
|  | 熔炼渣 | 148.32 |  | 148.32 | 1.89 | 2.803 | 6.1 | 0.905 | 0.05 | 0.007
|  | 熔炼烟尘 | 200 |  | 200 | 24.15 | 48.3 | 121.5 | 24.3 | 1.45 | 0.29
|  | 粗铜（顶吹） | 515.16 |  | 515.16 | 99.01 | 510.06 | 302.68 | 155.929 | 10.96 | 5.646
|  | 吹炼渣（顶吹） | 139.65 |  | 139.65 | 29.42 | 41.085 | 12.88 | 1.799 | 0.1 | 0.014
|  | 吹炼渣 | 350 |  | 350 | 29.42 | 102.97 | 12.88 | 4.508 | 0.1 | 0.035
|  | 吹炼烟尘 | 214 |  | 214 | 24.15 | 51.681 | 121.5 | 26.001 | 1.45 | 0.31
|  | 白烟尘（熔炼） | 2310.73 |  | 2310.73 | 4.34 | 149.32 | 74.89 | 173.042 | 0.56 | 1.293
|  | 阳极铜（炉存） | 350 |  | 350 | 99.54 | 348.39 | 332.45 | 116.358 | 7.5 | 2.625
|  | 阳极铜 | 1430 |  | 1430 | 99.54 | 1423.422 | 332.45 | 475.404 | 7.5 | 10.725
|  | 冷铜 | 58.97 |  | 58.97 | 99.54 | 58.699 | 332.45 | 19.605 | 7.5 | 0.442
|  | 铜模 | 79.8 |  | 79.8 | 99.54 | 79.433 | 332.45 | 26.53 | 7.5 | 0.599
|  | 精炼渣 | 881.7 |  | 881.7 | 40.32 | 355.512 | 91.86 | 80.99 | 1.68 | 1.478
|  | 氧化渣 | 2.75 |  | 2.75 | 40.32 | 1.109 | 91.86 | 0.253 | 1.68 | 0.005
|  | 精炼烟尘 | 0 |  | 0 |  | 0 |  | 0 |  | 0
|  | 残极板 | 11.82 |  | 11.82 | 99.54 | 11.766 | 332.45 | 3.93 | 7.5 | 0.089
|  | 铜屑 | 2.74 |  | 2.74 | 100 | 2.74 |  | 0 |  | 0
|  | 旋流电积铜 | 0 |  | 0 | 98.55 | 0 | 2.62 | 0 |  | 0
|  | 铅滤饼 | 64.01 | 23.67 | 48.856 | 5.07 | 2.479 | 180.51 | 8.819 | 1.96 | 0.096
|  | 硫化铜渣 | 0 |  | 0 |  | 0 |  | 0 |  | 0
|  | 砷滤饼 | 5683.39 | 65.46 | 1963.262 | 1.62 | 31.793 | 4.45 | 8.731 | 0.2 | 0.402
|  | 中和渣 | 4485.1 | 56.36 | 1957.298 | 0.03 | 0.587 |  | 0 |  | 0
|  | 污泥渣（应急水处理站） | 0 | 0 | 0 | 0 | 0 | 0 | 0 | 0 | 0
| 小计 | [5 empty] | 16414.844 |  | 8500.664 |  | 120.138
| 原料 | 银锭（Kg） | 29.0146 |  | 29.0146 |  | 0 | 999900 | 29.012 |  | 0
|  | 外购铜粉 | 10 |  | 10 | 99.8 | 9.98 |  | 0 |  | 0
|  | 银粉（南丹） | 1 |  | 1 |  | 0 | 999900 | 999.9 |  | 0
|  | 还原炉炉渣(南丹) | 4.46 |  | 4.46 |  |  | 126.46 | 0.564
|  | 氧化渣（南丹） | 9.08 |  | 9.08 |  |  | 14.54 | 0.132
精炼厂 |  | 五水硫酸铜 | 21 | 0 | 21 | 25 | 5.25 |  | 0 |  | 0
| 中间物料 | 阳极铜（东区槽存） | 3511.18 |  | 3511.18 | 99.54 | 3495.029 | 218.45 | 767.017 | 7.5 | 26.334
|  | 阳极铜（西区槽存） | 5248.4 |  | 5248.4 | 99.54 | 5224.257 | 218.45 | 1146.513 | 7.5 | 39.363
|  | 阳极铜（槽外） | 251.6 |  | 251.6 | 99.54 | 250.443 | 218.45 | 54.962 | 7.5 | 1.887
|  | 残极板 | 135.4 |  | 135.4 | 99.54 | 134.777 | 218.45 | 29.578 | 7.5 | 1.016
|  | 阳极泥（东区槽存） | 31.75 | 25.91 | 23.52 | 13.84 | 3.255 | 33290 | 782.981 | 1395 | 32.81
|  | 阳极泥（西区槽存） | 29.36 | 27.07 | 21.41 | 14.29 | 3.059 | 32870 | 703.747 | 1365 | 29.225
|  | 阴极铜（槽存） | 1882.614 |  | 1882.614 | 100 | 1882.561 | 6.02 | 11.333 |  | 0
|  | 阳极泥 | 604.22 | 30.01 | 422.9 | 16.45 | 69.571 | 68664.38 | 29038.165 | 1634.29 | 691.14
|  | 电解液（m³） | 8270 |  | 8270 | 48.52 | 401.249 |  | 0 |  | 0
|  | 旋流电积铜 | 0 |  | 0 |  | 0 |  | 0 |  | 0
|  | 阴极铜（次品铜） | 88.23 |  | 88.23 | 100 | 88.23 | 6.02 | 0.531 |  | 0
| 产品 | 电解铜 | 3106.2672 |  | 3106.2672 | 100 | 3106.2112 | 5.9 | 18.316 |  | 0
|  | 电积铜（一段脱铜） | 65.4948 |  | 65.4948 |  | 65.4883 |  | 0 |  | 0
|  | 电积铜（旋流电积） | 9.8942 |  | 9.8942 | 99.99 | 9.8932 | 0 | 0 |  | 0
| 小计 | [5 empty] | 14749.2537 |  | 33582.751 |  | 821.775
综合厂 | 中间物料 | 熔炼渣 | 11500 |  | 11500 | 2.1 | 241.5 | 3.53 | 40.595 | 0.01 | 0.115
|  | 渣精矿 | 187.84 | 10.94 | 167.29 | 34 | 56.879 | 42.05 | 7.035 | 0.24 | 0.04
|  | 渣精矿（浓密机） | 765.14 |  | 765.14 | 23.29 | 178.201 | 31.86 | 24.377 | 0.2 | 0.153
|  | 铁精矿（浓密机） | 765.14 |  | 765.14 | 0.31 | 2.372 | 0.8 | 0.612 |  | 0
|  | 尾矿（浓密机） | 765.14 |  | 765.14 | 0.27 | 2.066 | 1.3 | 0.995 |  | 0
|  | 球磨机 | 220.23 |  | 220.23 | 2.1 | 4.163 | 3.53 | 0.777 | 0.01 | 0.002
|  | 浮选槽 | 117.819 |  | 117.819 | 2.1 | 4.53 | 3.53 | 0.416 | 0.01 | 0.001
|  | 中和渣 | 1200 | 56.36 | 523.732 | 0.03 | 0.17 |  | 0 |  | 0
| 产品 | 铁精矿 | 18640.72 | 6.29 | 17468.219 | 0.4 | 69.873 | 4.07 | 71.096 |  | 0
|  | 尾矿 | 23564.72 | 7.76 | 21736.098 | 0.24 | 52.167 | 3.92 | 85.206 |  | 0
|  | 石膏 | 190 | 24.48 | 143.488 | 0.02 | 0.029 | 0 |  | 0
| 小计 | [5 empty] | 611.95 |  | 231.109 |  | 0.311
合计 | [6 empty] | 31776.0477 |  | 42314.524 |  | 942.224
附：表2
7月份进厂金属物料数据表
项目 |  | 名称 | 湿重量 | 水分 | 干重量 | Cu |  | Ag |  | Au
|  |  | t | % | t | % | t | g/t | Kg | g/t | Kg
进厂物料 | 原料 | 铜精矿 | 86995.1 | 7.65 | 80344.319 | 24.65 | 19803.524 | 68.69 | 5518.831 | 1.99 | 159.945
|  | 外购铜米 | 393.48 |  | 393.48 | 97.8 | 384.84
|  | 铅阳极泥（南丹） | 59.46 | 7.68 | 54.895 | 1.33 | 0.73 | 58021.02 | 3185.064 | 86.07 | 4.725
| 渣料 | 废旧电缆（机电厂） | 0.56 |  | 0.56 | 99.99 | 0.56 |  | 0
| 合计 | [5 empty] | 20189.654 |  | 8703.895 |  | 164.67
7月份出厂物料数据表
项目 |  | 名称 | 湿重量 | 水分 | 干重量 | Cu |  | Ag |  | Au
|  |  | t | % | t | % | t | g/t | Kg | g/t | Kg
出厂物料 | 产品 | 电解铜 | 21774.1684 |  | 21774.1684 | 99.9984 | 21773.8173 | 5.95 | 129.508 |  | 0
|  | 电积铜（一次脱铜） | 274.2711 |  | 274.2711 | 99.99 | 274.2436 | 2 | 0.549 |  | 0
|  | 电积铜（旋流电积） | 12.3064 |  | 12.3064 | 99.9976 | 12.3061 | 4.79 | 0.059 |  | 0
|  | 铁精矿 | 15007.24 | 6.3 | 14062.508 | 0.36 | 50.957 | 1.93 | 27.194 |  | 0
|  | 尾 矿 | 44982.14 | 7.76 | 41493.253 | 0.23 | 94.782 | 1.27 | 52.563 |  | 0
| 渣料 | 石膏 | 916.57 | 4.85 | 872.128 | 0.02 | 0.156 | 0 |  | 0
| 合计 | [5 empty] | 22206.262 |  | 209.873 |  | 0
2020年7月份系统铜金属平衡表
| 名 称 |  | 铜(t) |  | 银（Kg） |  | Au（Kg） |  | 备注
| 生产数据 | 2020年6月库存 | 34085.227 |  | 33958.613 |  | 785.186
|  | 2020年7月进厂 | 20189.654 |  | 8703.895 |  | 164.67
|  | 2020年7月出厂 | 22206.262 |  | 209.873 |  | 0
|  | 2020年7月库存 | 31776.0477 |  | 42314.524 |  | 942.224
|  | 盈亏 | -292.5713 |  | -138.111 |  | -7.632
| 平衡率 | 平衡率子项 | 53982.3097 |  | 42524.397 |  | 942.224
|  | 平衡率母项 | 54274.881 |  | 42662.508 |  | 949.856
|  | 平衡率（%） | 99.46 |  | 99.68 |  | 99.2
| 计算公式说明 |  | 平衡率%=（本月出库+本月结存）÷（上月结存+本月进厂）×100
| 2020年6月平衡率 |  | 99.47 |  | 99.49 |  | 99.07
| 名称 |  | 铜(%) |  | 银（%） |  | Au（%）
| 回收率 | 2019年（%） | 98.46 |  | 95.39 |  | 96.32
|  | 2020年7月全厂 | 98.11 |  | 95.97 |  | 95.95
|  | 2020年7月熔炼厂 | 99.08 |  | 98.63 |  | 97.59
|  | 2020年7月精炼厂 | 99.89 |  | 98.34 |  | 98.78
|  | 2020年7月综合厂 | 83.67 |  | 59.6 |  | 72.5
上月回收率
| 回收率 | 2020年6月全厂 | 98.11 |  | 95.52 |  | 95.39
|  | 2020年6月熔炼厂 | 99.25 |  | 99.06 |  | 98.31
|  | 2020年6月精炼厂 | 99.75 |  | 98.32 |  | 98.91
|  | 2020年6月综合厂 | 84.7 |  | 53.4 |  | 27.94
| 铁、尾进入回收项综合厂损失 |  | -15.229 |  | -5.906 |  | -0.3
| 熔炼厂损失 |  | -255.192 |  | -128.658 |  | -5.132
| 精炼厂厂损失 |  | -26.323 |  | -8.432 |  | -2.255
| 上月平衡率 |  | 99.81 |  | 99.66 |  | 99.52
Note on G51: NT: 单位为g/l
Note on L86: NT: 不做平衡，只做参考

## 回收率（全厂）
2020年7月份回收率报表（全厂）
品名 | 前期结存（1） | [6 empty] | 本期收入（2） | [6 empty] | 本期结存（3） | [6 empty] | 本期使用（4）
| 干量 | Cu |  | Ag |  | Au |  | 干量(t) | Cu |  | Ag |  | Au |  | 干量(t) | Cu |  | Ag |  | Au |  | 干量(t) | Cu | Ag | Au
|  | ％ | 含量(t) | g/t | 含量(Kg) | g/t | 含量(Kg) |  | ％ | 含量(t) | g/t | 含量(Kg) | g/t | 含量(Kg) |  | ％ | 含量(t) | g/t | 含量(Kg) | g/t | 含量(Kg) |  | 含量(t) | 含量(Kg) | 含量(Kg)
1.原料
铜精矿 | 66622.912 | 24.65 | 16423.412 | 103.54 | 6898.098 | 1.7 | 113.578 | 80344.319 | 24.65 | 19803.524 | 68.69 | 5518.831 | 1.99 | 159.945 | 49497.619 | 24.44 | 12099.395 | 80.72 | 3995.674 | 1.8 | 89.101 | 97469.612 | 24127.541 | 8421.255 | 184.422
外购冰铜 | 187.616 | 60.4 | 113.314 | 1407.34 | 26.404 | 0.46 | 0.086 | 0 |  | 0 |  | 0 |  | 0 | 187.616 | 60.4 | 113.314 | 1407.34 | 26.404 | 0.46 | 0.086 | 0 | 0 | 0 | 0
外购铜米 | 0 |  | 0 |  | 0 |  | 0 | 393.48 | 97.8 | 384.84 |  | 0 |  | 0 | 293.75 | 97.8 | 287.288 |  | 0 |  | 0 | 99.73 | 97.552 | 0 | 0
外购铜粉 | 10 |  | 9.98 |  | 0 |  | 0 | [7 empty] | 10 | 99.8 | 9.98 |  |  |  |  | 0 | 0 | 0 | 0
银锭(南丹kg） | 29.0146 |  | 0 | 999910 | 29.012 |  | 0 | 0 |  | 0 |  | 0 |  | 0 | 29.0146 |  | 0 | 999910 | 29.012 |  | 0 | 0 | 0 | 0 | 0
银粉（南丹） | 1 |  | 0 | 999900 | 999.9 |  | 0 | 0 |  | 0 | 999900 | 0 |  | 0 | 1 |  | 0 | 999900 | 999.9 |  | 0 | 0 | 0 | 0 | 0
铅阳极泥（南丹） | 0 |  | 0 |  | 0 |  | 0 | 54.895 | 1.33 | 0.73 | 58021 | 3185.064 | 86.07 | 4.725 | 54.895 | 1.33 | 0.73 | 58021 | 3185.064 | 86.07 | 4.725 | 0 | 0 | 0 | 0
铜渣（南丹） | 0 |  | 0 |  | 0 |  | 0 | 0 |  | 0 |  | 0 |  | 0 | 0 |  | 0 |  | 0 |  | 0 | 0 | 0 | 0 | 0
还原炉炉渣（南丹） | 4.46 |  | 0 |  | 0.564 |  | 0 | 0 |  |  |  | 0 |  |  | 4.46 |  | 0 |  | 0.564 |  | 0 | 0 | 0 | 0 | 0
氧化渣（南丹） | 9.08 |  |  |  | 0.132 |  |  | 0 |  |  |  | 0 |  |  | 9.08 |  | 0 |  | 0.132 |  |  | 0 | 0 | 0 | 0
废旧电缆 | 0 |  | 0 |  | 0 |  | 0 | 0.56 | 99.99 | 0.56 | 0 | 0 | 0 | 0 | 0 |  | 0 |  | 0 |  |  | 0.56 | 0.56 | 0 | 0
合 计 |  |  | 16546.706 | 2001320.88 | 7954.11 | 2.16 | 113.664 |  |  | 20189.094 |  | 8703.895 |  | 164.67 |  |  | 12510.707 |  | 8236.75 |  | 93.912 |  | 24225.653 | 8421.255 | 184.422
2.中间物料
冰铜 | 356.4 | 73.2 | 260.885 | 225.4 | 80.333 | 4.53 | 1.614 | [7 empty] | 414.32 | 73.62 | 305.022 | 241.58 | 100.091 | 4.33 | 1.794 | -57.92 | -44.137 | -19.758 | -0.18
熔炼渣 | 16992.28 | 1.6 | 272.517 | 4.54 | 77.208 | 0.04 | 0.68 | [7 empty] | 11855.23 | 2.09 | 248.276 | 3.56 | 42.23 | 0.01 | 0.124 | 5137.05 | 24.241 | 34.978 | 0.556
熔炼烟尘 | 51.2 | 31.41 | 16.082 | 138.01 | 7.066 | 0.8 | 0.041 | [7 empty] | 200 | 24.15 | 48.3 | 121.5 | 24.3 | 1.45 | 0.29 | -148.8 | -32.218 | -17.234 | -0.249
粗铜 | 555.49 | 99.07 | 550.324 | 406.05 | 225.557 | 9.34 | 5.188 | [7 empty] | 515.16 | 99.01 | 510.06 | 302.68 | 155.929 | 10.96 | 5.646 | 40.33 | 40.264 | 69.628 | -0.458
吹炼渣 | 462.9 | 31.75 | 146.971 | 47.73 | 22.095 | 0.31 | 0.143 | [7 empty] | 489.65 | 29.42 | 144.055 | 12.88 | 6.307 | 0.1 | 0.049 | -26.75 | 2.916 | 15.788 | 0.094
吹炼烟尘 | 15.1 | 31.41 | 4.743 | 138.01 | 2.084 | 0.79 | 0.012 | [7 empty] | 214 | 24.15 | 51.681 | 121.5 | 26.001 | 1.45 | 0.31 | -198.9 | -46.938 | -23.917 | -0.298
阳极铜 | 1460.9 | 99.52 | 1453.887 | 369.26 | 539.447 | 7.29 | 10.643 | [7 empty] | 2031.6 | 99.54 | 2022.255 | 318.33 | 646.724 | 7.5 | 15.237 | -570.7 | -568.368 | -107.277 | -4.594
冷铜 | 128.8 | 99.52 | 128.182 | 380.06 | 48.952 | 7.18 | 0.925 | [7 empty] | 58.97 | 99.54 | 58.699 | 332.46 | 19.605 | 7.5 | 0.442 | 69.83 | 69.483 | 29.347 | 0.483
铜模 | 0 |  | 0 |  | 0 |  | 0 | [7 empty] | 79.8 |  | 79.433 |  | 26.53 |  | 0.599 | -79.8 | -79.433 | -26.53 | -0.599
精炼渣 | 707.16 | 41.54 | 293.742 | 91.06 | 64.395 | 1.73 | 1.22 | [7 empty] | 881.7 | 40.32 | 355.512 | 91.86 | 80.99 | 1.68 | 1.478 | -174.54 | -61.77 | -16.595 | -0.258
氧化渣 | 70.9 | 41.54 | 29.452 | 91.06 | 6.456 | 1.73 | 0.123 | [7 empty] | 2.75 | 40.33 | 1.109 | 92 | 0.253 | 1.82 | 0.005 | 68.15 | 28.343 | 6.203 | 0.118
精炼烟尘 | 0 |  | 0 |  | 0 |  | 0 | [7 empty] | 0 |  | 0 |  | 0 |  | 0 | 0 | 0 | 0 | 0
硫化铜渣 | 0 |  | 0 |  | 0 |  | 0 | [7 empty] | 0 |  | 0 |  | 0 |  | 0 | 0 | 0 | 0 | 0
阳极铜（槽存） | 8037.55 | 99.52 | 7998.969 | 258.56 | 2078.189 | 8.37 | 67.274 | [7 empty] | 8759.58 | 99.54 | 8719.286 | 218.45 | 1913.53 | 7.5 | 65.697 | -722.03 | -720.317 | 164.659 | 1.577
残极板 | 365.28 | 99.52 | 363.526 | 272.06 | 99.377 | 7.18 | 2.622 | [7 empty] | 147.22 | 99.54 | 146.543 | 227.6 | 33.508 | 7.51 | 1.105 | 218.06 | 216.983 | 65.869 | 1.517
阳极泥（槽存） | 44.59 | 16.68 | 7.439 | 44940.03 | 2003.876 | 1570.08 | 70.01 | [7 empty] | 44.93 | 14.05 | 6.314 | 33089.87 | 1486.728 | 1380.7 | 62.035 | -0.34 | 1.125 | 517.148 | 7.975
阴极铜（槽存） | 2892.48 | 100 | 2892.399 | 5.62 | 16.256 | 0 | 0 | [7 empty] | 1882.614 | 100 | 1882.561 | 6.02 | 11.333 | 0 | 0 | 1009.866 | 1009.838 | 4.923 | 0
电解液（m³） | 8608 | 4.77 | 410.635 | 0 | 0 | 0 | 0 | [7 empty] | 8270 | 4.85 | 401.249 | 0 | 0 | 0 | 0 | 338 | 9.386 | 0 | 0
铜屑 | 2.2 | 100 | 2.2 | 0 | 0 | 0 | 0 | [7 empty] | 2.74 | 100 | 2.74 | 0 | 0 | 0 | 0 | -0.54 | -0.54 | 0 | 0
旋流电积铜 | 2.24 | 100 | 2.24 | 4.02 | 0.009 | 0 | 0 | [7 empty] | 0 |  | 0 |  | 0 |  | 0 | 2.24 | 2.24 | 0.009 | 0
阴极铜（次品铜） | 44.63 | 100 | 44.63 | 5.62 | 0.251 | 0 | 0 | [7 empty] | 88.23 | 100 | 88.23 | 6.02 | 0.531 | 0 | 0 | -43.6 | -43.6 | -0.28 | 0
渣精矿 | 1019.923 | 24.26 | 247.449 | 41.65 | 42.48 | 0.2 | 0.204 | [7 empty] | 1727.26 | 25.47 | 439.852 | 42.05 | 72.632 | 0.24 | 0.414 | -707.337 | -192.403 | -30.152 | -0.21
渣精矿（浓密机） | 765.14 | 23.29 | 178.201 | 31.86 | 24.377 | 0.2 | 0.153 | [7 empty] | 765.14 | 23.29 | 178.201 | 31.86 | 24.377 | 0.2 | 0.153 | 0 | 0 | 0 | 0
铁精矿（浓密机） | 765.14 | 0.31 | 2.372 | 0.8 | 0.612 | 0 | 0 | [7 empty] | 765.14 | 0.31 | 2.372 | 0.8 | 0.612 | 0 | 0 | 0 | 0 | 0 | 0
尾矿（浓密机） | 765.14 | 0.27 | 2.066 | 1.3 | 0.995 | 0 | 0 | [7 empty] | 765.14 | 0.27 | 2.066 | 1.3 | 0.995 | 0 | 0 | 0 | 0 | 0 | 0
球磨机 | 220.23 | 1.89 | 4.163 | 4.53 | 0.998 | 0.04 | 0.009 | [7 empty] | 220.23 | 1.89 | 4.163 | 3.53 | 0.777 | 0.01 | 0.002 | 0 | 0 | 0.221 | 0.007
浮选槽 | 117.819 | 3.84 | 4.53 | 4.53 | 0.534 | 0.04 | 0.005 | [7 empty] | 117.819 | 3.84 | 4.53 | 3.53 | 0.416 | 0.01 | 0.001 | 0 | 0 | 0.118 | 0.004
中和渣 | 1922.124 | 0.06 | 1.159 | 0 | 0 | 0 | 0 | [7 empty] | 2481.03 | 0.03 | 0.757 | 0 | 0 | 0 | 0 | -558.906 | 0.402 | 0 | 0
污泥渣 | 153.763 | 0.24 | 0.364 | 0.93 | 0.143 | 0.11 | 0.017 | [7 empty] | 0 |  | 0 |  | 0 |  | 0 | 153.763 | 0.364 | 0.143 | 0.017
合 计 |  |  | 15319.127 | 47462.69 | 5341.69 | 1619.96 | 160.883 | [9 empty] | 15703.266 |  | 4674.399 |  | 155.381 |  | -384.139 | 667.291 | 5.502
3.回收品 | [7 empty] | 本期产出（6） | [13 empty] | 本期外卖（7）
阳极泥 | 297.174 | 17.44 | 51.823 | 68362.68 | 20315.61 | 1712.47 | 508.903 | 125.726 | 14.12 | 17.748 | 69377.5 | 8722.555 | 1449.48 | 182.237 | 422.9 | 16.45 | 69.571 | 68664.38 | 29038.165 | 1634.29 | 691.14 | 0 | 0 | 0 | 0
合 计 |  |  | 51.823 |  | 20315.61 |  | 508.903 |  |  | 17.748 |  | 8722.555 |  | 182.237 |  |  | 69.571 |  | 29038.165 |  | 691.14 |  | 0 | 0 | 0
4.产品 | [7 empty] | 本期产出（8） | [13 empty] | 本期外卖（9）
电解铜 | 1857.3643 | 100 | 1857.3359 | 4.94 | 9.173 | 0 | 0 | 23023.0713 | 100 | 23022.6926 | 6.02 | 138.651 |  | 0 | 3106.2672 | 100 | 3106.2112 | 5.896 | 18.316 | 0 | 0 | 21774.1684 | 21773.8173 | 129.508 | 0
电积铜（一段脱铜） | 0 |  | 0 |  | 0 |  | 0 | 339.7659 | 99.99 | 339.7319 | 1.62 | 0.549 |  |  | 65.4948 |  | 65.4883 |  | 0 |  | 0 | 274.2711 | 274.2436 | 0.549 | 0
电积铜（旋流电积） | 12.3064 | 100 | 12.3061 | 4.79 | 0.059 | 0 | 0 | 9.8942 | 99.99 | 9.8932 | 0 | 0 |  |  | 9.8942 | 99.99 | 9.8932 | 0 | 0 | 0 | 0 | 12.3064 | 12.3061 | 0.059 | 0
合计 |  |  | 1869.642 | 9.73 | 9.232 | 0 | 0 |  |  | 23372.3177 |  | 139.2 |  | 0 |  |  | 3181.5927 |  | 18.316 |  | 0 |  | 22060.367 | 130.116 | 0
5.损失 | [7 empty] | 本期产出（10） | [13 empty] | 本期外卖+调拨南丹（11）
铁精矿 | 20882.203 | 0.32 | 66.823 | 4.03 | 84.155 | 0 | 0 | 10648.524 | 0.51 | 54.007 | 1.33 | 14.135 | 0 | 0 | 17468.219 | 0.4 | 69.873 | 4.07 | 71.096 | 0 | 0 | 14062.508 | 50.957 | 27.194 | 0
尾矿 | 19239.966 | 0.24 | 46.176 | 3.54 | 68.109 | 0 | 0 | 43989.385 | 0.23 | 100.773 | 1.58 | 69.66 | 0 | 0 | 21736.098 | 0.24 | 52.167 | 3.92 | 85.206 | 0 | 0 | 41493.253 | 94.782 | 52.563 | 0
石膏 | 323.456 | 0.02 | 0.065 | 0 | 0 | 0 | 0 | 692.16 | 0.02 | 0.12 |  | 0 |  | 0 | 143.488 | 24.48 | 0.029 | 0.02 | 0 | 0 | 0 | 872.128 | 0.156 | 0 | 0
白烟尘 | 2266.3 | 6.5 | 147.392 | 74.44 | 168.707 | 0.56 | 1.264 | 44.43 | 4.34 | 1.928 | 97.57 | 4.335 | 0.65 | 0.029 | 2310.73 | 6.46 | 149.32 | 74.89 | 173.042 | 0.56 | 1.293 | 0 | 0 | 0 | 0
铅滤饼 | 50.999 | 5.18 | 2.644 | 185.28 | 9.449 | 1.94 | 0.099 | -2.143 | 7.7 | -0.165 | 293.98 | -0.63 | 1.4 | -0.003 | 48.856 | 5.07 | 2.479 | 180.51 | 8.819 | 1.96 | 0.096 | 0 | 0 | 0 | 0
砷滤饼 | 1637.724 | 1.81 | 29.644 | 4.61 | 7.551 | 0.23 | 0.373 | 325.538 | 0.66 | 2.149 | 3.62 | 1.18 | 0.09 | 0.029 | 1963.262 | 1.62 | 31.793 | 4.45 | 8.731 | 0.2 | 0.402 | 0 | 0 | 0 | 0
合 计 |  |  | 292.744 | 271.9 | 337.971 | 2.73 | 1.736 |  |  | 158.812 |  | 88.68 |  | 0.055 |  |  | 305.661 |  | 346.894 |  | 1.791 |  | 145.895 | 79.757 | 0
铜回收率（%）= |  | 子项 | 子项 |  | 23372.3177 |  |  | 98.11 |  | 银回收率（%）= |  | 子项 |  | 8722.555 |  | 95.97 |  | 金回收率（%）= |  | 子项 |  | 182.237 |  | 95.95
|  | 母项 | 母项 |  | 23823.766 | [6 empty] | 母项 |  | 9088.546 | [5 empty] | 母项 |  | 189.924
计算公式说明： | 铜回收率%=本月产出阴极铜、电积铜÷（本期使用原料+上月中间结存-本月中间结存-阳极泥）×100；银回收率%=本月产出阳极泥÷（本期使用原料+上月中间结存-本月中间结存）×100；金回收率%=本月产出阳极泥÷（本期使用原料+上月中间结存-本月中间结存）×100
制 表：王丽梅 审 核：潘小龙
[5 empty] | 上月Cu指标 |  |  | 98.1 |  |  | 上月Ag指标 |  |  | 96.13 |  |  | 上月Au指标 |  |  | 96.28
本月
[8 empty] | 损失Cu金属 |  | 损失Ag金属 |  | 损失Au金属
[5 empty] | 总损失 |  |  | -451.4483 |  | -365.991 |  | -7.687
|  |  | 铁精矿、尾矿、阴极铜进入回收 |  |  |  |  | -292.6363 |  | -138.111 |  | -7.632 |  |  | 中间物料上月结存 |  | 中间物料本月结存 |  | 上月结存总金属 |  | 本月结存总金属
[5 empty] | 熔炼损失 |  |  | -255.192 |  | -128.658 |  | -5.132 |  | 铜 | 15319.127 |  | 15703.266 |  | 34080.042 |  | 31770.7977
[5 empty] | 精炼损失 |  |  | -26.323 |  | -147.632 |  | -2.255 |  | 银 | 5341.69 |  | 4674.399 |  | 33958.613 |  | 42314.524
[5 empty] | 综合损失 |  |  | -170.009 |  | -89.701 |  | -0.3 |  | 金 | 160.883 |  | 155.381 |  | 785.186 |  | 942.224
[5 empty] | 核对 |  |  | -0.065 |  | 0 |  | 0 |  |  | 核对数 |  | 核对数 |  | 核对数 |  | 核对数
[5 empty] | 设计指标%（产品） |  |  | 98.18 |  | 94.5 |  | 95 |  | 铜 | 15319.127 |  | 15703.266 |  | 34080.042 |  | 31770.7977
[5 empty] | 上月 | [8 empty] | 银 | 5341.69 |  | 4674.399 |  | 33958.613 |  | 42314.524
[5 empty] | 熔炼损失 |  |  | -183.926 |  | -88.093 |  | -3.009 |  | 金 | 160.883 |  | 155.381 |  | 785.186 |  | 942.224
[5 empty] | 精炼损失 |  |  | -57.999 |  | -148.177 |  | -1.626
[5 empty] | 综合损失 |  |  | -211.652 |  | -168.925 |  | -2.517 |  | 铜 | 0 |  | 0 |  | 0 |  | 0 |  | 石膏+铜粉
[5 empty] | 总损失 |  |  | -453.2873 |  | -405.195 |  | -7.152 |  | 银 | 0 |  | 0 |  | 0 |  | 0
[14 empty] | 金 | 0 |  | 0 |  | 0 |  | 0

## 回收率（熔炼）
2020年7月份 熔炼厂 回收率报表
品名 | 前期结存（1） | [6 empty] | 本期收入（2） | [6 empty] | 本期结存（3） | [6 empty] | 本期使用（4）
| 干量 | Cu |  | Ag |  | Au |  | 干量(t) | Cu |  | Ag |  | Au |  | 干量(t) | Cu |  | Ag |  | Au |  | 干量(t) | Cu | Ag | Au
|  | ％ | 含量(t) | g/t | 含量(Kg) | g/t | 含量(Kg) |  | ％ | 含量(t) | g/t | 含量(Kg) | g/t | 含量(Kg) |  | ％ | 含量(t) | g/t | 含量(Kg) | g/t | 含量(Kg) |  | 含量(t) | 含量(Kg) | 含量(Kg)
1.原料
铜精矿 | 66622.912 | 24.65 | 16423.412 | 103.54 | 6898.098 | 1.7 | 113.578 | 80344.319 | 24.65 | 19803.524 | 68.69 | 5518.831 | 1.99 | 159.945 | 49497.619 | 24.44 | 12099.395 | 80.72 | 3995.674 | 1.8 | 89.101 | 97469.612 | 24127.541 | 8421.255 | 184.422
外购冰铜 | 187.616 | 60.4 | 113.314 | 140.73 | 26.404 | 0.46 | 0.086 | 0 |  | 0 |  | 0 |  | 0 | 187.616 | 60.4 | 113.314 | 140.73 | 26.404 | 0.46 | 0.086 | 0 | 0 | 0 | 0
外购铜米 | 0 |  | 0 |  | 0 |  | 0 | 393.48 | 97.8 | 384.84 |  | 0 |  | 0 | 293.75 | 97.8 | 287.288 |  | 0 |  | 0 | 99.73 | 97.552 | 0 | 0
铜渣（南丹） | 0 |  | 0 |  | 0 |  | 0 | 0 |  | 0 |  | 0 |  | 0 | 0 |  | 0 |  | 0 |  | 0 | 0 | 0 | 0 | 0
废旧电缆 | 0 |  | 0 |  | 0 |  | 0 | 0.56 | 99.99 | 0.56 | 0 | 0 | 0 | 0 | 0 |  | 0 |  | 0 |  |  | 0.56 | 0.56 | 0 | 0
渣精矿 | 543.36 | 25.71 | 139.698 | 41.65 | 22.631 | 0.2 | 0.109 | 3755.973 | 24.55 | 922.159 | 38.64 | 145.125 | 0.23 | 0.846 | 1559.97 | 24.55 | 382.973 | 42.05 | 65.597 | 0.24 | 0.374 | 2739.363 | 678.884 | 102.159 | 0.581
残极板 | 40.58 | 99.52 | 40.385 | 380.06 | 15.423 | 7.17 | 0.291 | 3563.38 | 99.54 | 3546.923 | 222.1 | 791.444 | 7.47 | 26.621 | 11.82 | 99.54 | 11.766 | 332.49 | 3.93 | 7.53 | 0.089 | 3592.14 | 3575.542 | 802.937 | 26.823
铜屑 | 2.2 | 100 | 2.2 |  | 0 |  | 0 | 14.84 | 100 | 14.84 |  |  |  |  | 2.74 | 100 | 2.74 |  | 0 |  | 0 | 14.3 | 14.3 | 0 | 0
旋流电积铜 | 2.24 | 100 | 2.24 | 4.02 | 0.009 |  | 0 | 41.24 | 98.55 | 40.64 | 2.62 | 0.108 |  | 0 | 0 |  | 0 |  | 0 |  | 0 | 43.48 | 42.88 | 0.117 | 0
废阴极铜 | 0 |  | 0 |  | 0 |  | 0 | 8.6 | 100 | 8.6 | 6.05 | 0.052 |  | 0 | 0 |  | 0 |  | 0 |  | 0 | 8.6 | 8.6 | 0.052 | 0
中和渣 | 1559.883 | 0.06 | 0.936 | 0 | 0 | 0 | 0 | 346.553 | 0.03 | 0.104 | 0 |  | 0 |  | 1957.298 | 0.03 | 0.587 | 0 | 0 | 0 | 0 | -50.862 | 0.453 | 0 | 0
污泥渣 | 153.763 | 0.24 | 0.364 | 0.93 | 0.143 | 0.11 | 0.017 | 16.731 | 0.16 | 0.027 | 0 |  | 0 |  | 0 |  | 0 |  | 0 |  | 0 | 170.494 | 0.391 | 0.143 | 0.017
合 计 |  |  | 16722.549 | 670.93 | 6962.708 | 9.64 | 114.081 |  |  | 24722.217 |  | 6455.56 |  | 187.412 |  |  | 12898.063 |  | 4091.605 |  | 89.65 |  | 28546.703 | 9326.663 | 211.843
2.中间物料
冰铜（侧吹） | 356.4 | 73.2 | 260.885 | 225.4 | 80.333 | 4.53 | 1.614 | [7 empty] | 414.32 | 73.62 | 305.022 | 241.58 | 100.091 | 4.33 | 1.794 | -57.92 | -44.137 | -19.758 | -0.18
熔炼渣（侧吹） | 209.8 | 1.7 | 3.567 | 4.53 | 0.95 | 0.04 | 0.008 | [7 empty] | 206.91 | 1.92 | 3.973 | 3.53 | 0.73 | 0.01 | 0.002 | 2.89 | -0.406 | 0.22 | 0.006
熔炼烟尘 | 51.2 | 31.41 | 16.082 | 138.01 | 7.066 | 0.8 | 0.041 | [7 empty] | 200 | 24.15 | 48.3 | 121.5 | 24.3 | 1.45 | 0.29 | -148.8 | -32.218 | -17.234 | -0.249
粗铜（顶吹） | 555.49 | 99.07 | 550.324 | 406.05 | 225.557 | 9.34 | 5.188 | [7 empty] | 515.16 | 99.01 | 510.06 | 302.68 | 155.929 | 10.96 | 5.646 | 40.33 | 40.264 | 69.628 | -0.458
吹炼渣（顶吹） | 42.9 | 31.75 | 13.621 | 47.74 | 2.048 | 0.3 | 0.013 | [7 empty] | 139.65 | 29.42 | 41.085 | 12.88 | 1.799 | 0.1 | 0.014 | -96.75 | -27.464 | 0.249 | -0.001
吹炼渣 | 420 | 31.75 | 133.35 | 47.73 | 20.047 | 0.31 | 0.13 | [7 empty] | 350 | 29.42 | 102.97 | 12.88 | 4.508 | 0.1 | 0.035 | 70 | 30.38 | 15.539 | 0.095
吹炼烟尘 | 15.1 | 31.41 | 4.743 | 138.01 | 2.084 | 0.79 | 0.012 | [7 empty] | 214 | 24.15 | 51.681 | 121.5 | 26.001 | 1.45 | 0.31 | -198.9 | -46.938 | -23.917 | -0.298
阳极铜（炉存） | 835 | 99.52 | 830.992 | 380.06 | 317.35 | 7.18 | 5.995 | [7 empty] | 350 | 99.54 | 348.39 | 332.45 | 116.358 | 7.5 | 2.625 | 485 | 482.602 | 200.992 | 3.37
冷铜 | 128.8 | 99.52 | 128.182 | 380.06 | 48.952 | 7.18 | 0.925 | [7 empty] | 58.97 | 99.54 | 58.699 | 332.46 | 19.605 | 7.5 | 0.442 | 69.83 | 69.483 | 29.347 | 0.483
铜模 | 0 |  | 0 |  | 0 |  | 0 | [7 empty] | 79.8 |  | 79.433 |  | 26.53 |  | 0.599 | -79.8 | -79.433 | -26.53 | -0.599
精炼渣 | 707.16 | 41.54 | 293.742 | 91.06 | 64.395 | 1.73 | 1.22 | [7 empty] | 881.7 | 40.32 | 355.512 | 91.86 | 80.99 | 1.68 | 1.478 | -174.54 | -61.77 | -16.595 | -0.258
氧化渣 | 70.9 |  | 29.452 |  | 6.456 |  | 0.123 | [7 empty] | 2.75 |  | 1.109 |  | 0.253 |  | 0.005 | 68.15 | 28.343 | 6.203 | 0.118
精炼烟尘 | 0 |  | 0 |  | 0 |  | 0 | [7 empty] | 0 |  | 0 |  | 0 |  | 0 | 0 | 0 | 0 | 0
硫化铜渣 | 0 |  | 0 |  | 0 |  | 0 | [7 empty] | 0 |  | 0 |  | 0 |  | 0 | 0 | 0 | 0 | 0
合 计 |  |  | 2264.94 | 1858.65 | 775.238 | 32.2 | 15.269 | [9 empty] | 1906.234 |  | 557.094 |  | 13.24 |  | 358.706 | 218.144 | 2.029
3.回收品 | [7 empty] | 本期产出（6）
熔炼渣 | 148.32 | 1.89 | 2.803 | 6.1 | 0.905 | 0.05 | 0.007 | 52950.45 | 1.92 | 1016.649 | 3.53 | 186.915 | 0.01 | 0.53 | 148.32 | 1.89 | 2.803 | 6.1 | 0.905 | 0.05 | 0.007 | 52950.45 | 1016.649 | 186.915 | 0.53
合 计 |  |  | 2.803 |  | 0.905 |  | 0.007 | 52950.45 |  | 1016.65 |  | 186.915 |  | 0.53 |  |  | 2.803 |  | 0.905 |  | 0.007
4.中间产品 | [7 empty] | 本期产出（7）
阳极铜 | 496 | 99.52 | 493.619 | 380.06 | 188.51 | 7.18 | 3.561 | 27761.27 | 99.54 | 27633.568 | 332.45 | 9229.234 | 7.5 | 208.21 | 1430 | 99.54 | 1423.422 | 332.45 | 475.404 | 7.5 | 10.725 | 26827.27 | 26703.765 | 8942.34 | 201.046
合 计 |  |  | 493.619 |  | 188.51 |  | 3.561 | 27761.27 |  | 27633.568 |  | 9229.234 |  | 208.21 | 1430 |  | 1423.422 |  | 475.404 |  | 10.725
5.损失 | [7 empty] | 本期产出（8） | [13 empty] | 本期外卖+调拨南丹（9）
白烟尘 | 2266.3 | 6.5 | 147.392 | 74.44 | 168.707 | 0.56 | 1.264 | 44.43 | 4.34 | 1.928 | 97.57 | 4.335 | 0.65 | 0.029 | 2310.73 | 6.46 | 149.32 | 74.89 | 173.042 | 0.56 | 1.293 | 0 | 0 | 0 | 0
铅滤饼 | 50.999 | 5.18 | 2.644 | 185.28 | 9.449 | 1.94 | 0.099 | -2.143 | 7.7 | -0.165 | 293.98 | -0.63 | 1.4 | -0.003 | 48.856 | 5.07 | 2.479 | 180.51 | 8.819 | 1.96 | 0.096 | 0 | 0 | 0 | 0
砷滤饼 | 1637.724 | 1.81 | 29.644 | 4.61 | 7.551 | 0.23 | 0.373 | 325.538 | 0.66 | 2.149 | 3.62 | 1.18 | 0.09 | 0.029 | 1963.262 | 1.62 | 31.793 | 4.45 | 8.731 | 0.2 | 0.402 | 0 | 0 | 0 | 0
合 计 |  |  | 179.68 | 264.33 | 185.707 | 2.73 | 1.736 |  |  | 3.912 |  | 4.885 |  | 0.055 |  |  | 183.592 |  | 190.592 |  | 1.791 |  | 0 | 0 | 0
铜回收率（%）= |  | 子项 | 子项 |  | 27633.568 |  |  | 99.08 |  | 银回收率（%）= |  | 子项 | 9229.234 |  |  | 98.63 |  | 金回收率（%）= |  | 子项 | 208.21 |  |  | 97.59
|  | 母项 | 母项 |  | 27888.76 | [6 empty] | 母项 | 9357.892 | [6 empty] | 母项 | 213.342
计算公式说明： | 铜、银、金回收率%=本期产出阳极铜÷（本期使用原料+前期中间结存-本期中间结存-本期产出熔炼渣）×100
制 表：李奕龙 审 核：潘小龙
[5 empty] | 上月Cu指标 |  |  | 99.01 | 本月指标应﹤ |  |  | 上月Ag指标 |  | 98.68 | 本月指标应﹤ |  |  | 上月Au指标 |  | 97.48 |  | 本月指标应﹤
[8 empty] | 损失铜金属 |  | 损失银金属 |  | 损失金金属 |  |  | 上月中间结存 |  | 本月中间结存 |  | 上月总金属 | 本月总金属
[7 empty] | 本月损失 | -255.192 |  | -128.658 |  | -5.132 |  | 铜 | 2264.94 |  | 1906.234 |  | 19663.591 | 16414.114
[7 empty] | 上月损失 | -183.926 |  | -88.093 |  | -3.009 |  | 银 | 775.238 |  | 557.094 |  | 8113.068 | 5315.6
[14 empty] | 金 | 15.269 |  | 13.24 |  | 134.654 | 115.413
[15 empty] | 核对数 |  | 核对数 |  | 核对 | 核对
[14 empty] | 铜 | 2264.94 |  | 1906.234 |  | 19663.591 | 16414.114
[14 empty] | 银 | 775.238 |  | 557.094 |  | 8113.068 | 5315.6
[14 empty] | 金 | 15.269 |  | 13.24 |  | 134.654 | 115.413
[14 empty] | 铜 | 0 |  | 0 |  | 0 | 0
[14 empty] | 银 | 0 |  | 0 |  | 0 | 0
[14 empty] | 金 | 0 |  | 0 |  | 0 | 0
Note on I36: NT: 按综合厂上报数据产量53890吨

## 回收率（精炼）
2020年7月份 精炼厂 回收率报表
品名 | 前期结存（1） | [6 empty] | 本期入库（2） | [6 empty] | 本期结存（3） | [6 empty] | 本期使用（4）
| 干量（t） | Cu |  | Ag |  | Au |  | 干量（t） | Cu |  | Ag |  | Au |  | 干量（t） | Cu |  | Ag |  | Au |  | 干量（t） | Cu | Ag | Au
|  | ％ | 含量（t） | g/t | 含量（Kg） | g/t | 含量（Kg） |  | ％ | 含量（t） | g/t | 含量（Kg） | g/t | 含量（Kg） |  | ％ | 含量（t） | g/t | 含量（Kg） | g/t | 含量（Kg） |  | 含量（t） | 含量（Kg） | 含量（Kg）
1.原料
阳极铜（槽外） | 129.9 | 99.52 | 129.276 | 258.56 | 33.587 | 8.37 | 1.087 | 26827.27 | 99.54 | 26703.765 | 333.33 | 8942.34 | 7.49 | 201.046 | 251.6 | 99.54 | 250.443 | 218.45 | 54.962 | 7.5 | 1.887 | 26705.57 | 26582.598 | 8920.965 | 200.246
合 计 |  |  | 129.276 |  | 33.587 |  | 1.087 | 26827.27 |  | 26703.765 |  | 8942.34 |  | 201.046 | 251.6 |  | 250.443 |  | 54.962 |  | 1.887 | 26705.57 | 26582.598 | 8920.965 | 200.246
2.中间物料
阳极铜（东区槽存） | 4216.98 | 99.52 | 4196.738 | 258.56 | 1090.342 | 8.37 | 35.296 | [7 empty] | 3511.18 | 99.54 | 3495.029 | 218.45 | 767.017 | 7.5 | 26.334 | 705.8 | 701.709 | 323.325 | 8.962
阳极铜（西区槽存） | 3820.57 | 99.52 | 3802.231 | 258.56 | 987.847 | 8.37 | 31.978 | [7 empty] | 5248.4 | 99.54 | 5224.257 | 218.45 | 1146.513 | 7.5 | 39.363 | -1427.83 | -1422.026 | -158.666 | -7.385
阳极泥（东区槽存） | 22.11 | 16.74 | 3.701 | 43719.99 | 966.649 | 1560.02 | 34.492 | [7 empty] | 23.52 | 13.84 | 3.255 | 33290.01 | 782.981 | 1394.98 | 32.81 | -1.41 | 0.446 | 183.668 | 1.682
阳极泥（西区槽存） | 22.48 | 16.63 | 3.738 | 46139.99 | 1037.227 | 1579.98 | 35.518 | [7 empty] | 21.41 | 14.29 | 3.059 | 32870.01 | 703.747 | 1365.02 | 29.225 | 1.07 | 0.679 | 333.48 | 6.293
阴极铜（槽存） | 2892.48 | 100 | 2892.399 | 5.62 | 16.256 | 0 | 0 | [7 empty] | 1882.614 | 100 | 1882.561 | 6.02 | 11.333 | 0 | 0 | 1009.866 | 1009.838 | 4.923 | 0
电解液（m³） | 8608 | 47.7 | 410.635 | 0 | 0 | 0 | 0 | [7 empty] | 8270 | 48.52 | 401.249 | 0 | 0 | 0 | 0 | 338 | 9.386 | 0 | 0
阴极铜（次品铜） | 44.63 | 100 | 44.63 | 5.62 | 0.251 |  | 0 | [7 empty] | 88.23 | 100 | 88.23 | 6.02 | 0.531 |  | 0 | -43.6 | -43.6 | -0.28 | 0
小 计 |  |  | 11354.072 |  | 4098.572 |  | 137.284 | [9 empty] | 11097.64 |  | 3412.122 |  | 127.732 |  | 256.432 | 686.45 | 9.552
3.回收品 | [7 empty] | 本期产出（5） | [13 empty] | 本期转运或外卖（6）
残极板 | 324.7 | 99.52 | 323.141 | 258.56 | 83.954 | 7.18 | 2.331 | 3374.08 | 99.54 | 3358.559 | 218.45 | 737.068 | 7.5 | 25.306 | 135.4 | 99.54 | 134.777 | 218.45 | 29.578 | 7.5 | 1.016 | 3563.38 | 3546.923 | 791.444 | 26.621
铜 屑 | 0 |  | 0 |  |  |  |  | 14.84 | 100 | 14.84 |  |  |  |  | 0 |  | 0 |  |  |  |  | 14.84 | 14.84 | 0 | 0
阳极泥 | 297.174 | 17.44 | 51.823 | 68362.68 | 20315.61 | 1712.47 | 508.903 | 125.726 | 14.12 | 17.748 | 69377.5 | 8722.555 | 1449.48 | 182.237 | 422.9 | 16.45 | 69.571 | 68664.38 | 29038.165 | 1634.29 | 691.14 | 0 | 0 | 0 | 0
电积铜（旋流电积） | 0 |  | 0 |  | 0 |  | 0 | 41.24 | 98.55 | 40.642 | 2.62 | 0.108 |  | 0 | 0 |  | 0 |  | 0 |  | 0 | 41.24 | 40.64 | 0.108 | 0
废阴极铜 | 0 |  | 0 |  | 0 |  | 0 | 8.6 | 100 | 8.6 | 6.02 | 0.052 |  |  | 0 |  | 0 |  | 0 |  | 0 | 8.6 | 8.6 | 0.052 | 0
小 计 |  |  | 374.964 |  | 20399.564 |  | 511.234 |  |  | 3440.389 |  | 9459.783 |  | 207.543 |  |  | 204.348 |  | 29067.743 |  | 692.156 |  | 3611.003 | 791.604 | 26.621
4.产品 | [7 empty] | 本期产出（7） | [13 empty] | 本期外卖（8）
电解铜 | 1857.3643 | 100 | 1857.3359 | 4.94 | 9.173 |  |  | 23023.0713 | 100 | 23022.6926 | 6.02 | 138.651 |  |  | 3106.2672 | 100 | 3106.2112 | 5.9 | 18.316 |  |  | 21774.1684 | 21773.8173 | 129.508
电积铜（一次脱铜） | 0 | #DIV/0! | 0 | #DIV/0! | 0 |  |  | 339.7659 | 99.99 | 339.7319 | 1.62 | 0.549 |  |  | 65.4948 | 99.99 | 65.4883 | 0 | 0 |  |  | 274.2711 | 274.2436 | 0.549
电积铜（旋流电积） | 12.3064 | 100 | 12.3061 | 4.79 | 0.059 |  |  | 9.8942 | 99.99 | 9.8932 | 0 | 0 |  |  | 9.8942 | 99.99 | 9.8932 | 0 | 0 |  |  | 12.3064 | 12.3061 | 0.059
小 计 | 1869.6707 |  | 1869.642 |  | 9.232 |  |  | 23372.7314 |  | 23372.3177 |  | 139.2 |  |  | 3181.6562 |  | 3181.5927 |  | 18.316 |  |  | 22060.7459 | 22060.367 | 130.116
铜回收率（%）= |  | 子项 | 子项 |  | 23372.318 |  |  | 99.89 |  | 银回收率（%）= |  | 子项 | 8722.555 |  |  | 98.34 |  | 金回收率（%）= |  | 子项 |  | 182.237 |  | 98.78
|  | 母项 | 母项 |  | 23398.641 | [6 empty] | 母项 | 8870.187 | [6 empty] | 母项 |  | 184.492
计算公式说明： | 铜回收率%=本期产出阴极铜÷（本期使用原料+前期中间结存-本期中间结存-本期产出回收品）×100
银回收率%=本期产出阳极泥÷（本期使用原料+前期中间结存-本期中间结存-本期产出残极板-本期产出铜屑）×100
金回收率%=本期产出阳极泥÷（本期使用原料+前期中间结存-本期中间结存-本期产出残极板-本期产出铜屑）×100
说明 |  | 银回收率低的原因：
（1）外卖产品阴极铜中带走银金属24.351Kg；
制 表：李奕龙 审 核：潘小龙
[5 empty] | 上月Cu指标 |  |  | 99.75 | 本月指标应﹤ |  |  | 上月Ag指标 |  | 98.32 | 本月指标应﹤ |  | 96.9 | 上月Au指标 |  | 98.91 |  | 本月指标应﹤
[5 empty] | 设计值% |  |  | 99.75 |  |  | 损失铜金属 |  | 损失银金属 |  | 损失金金属 |  |  |  | 上月中间结存 |  | 本月中间结存（所有） |  | 上月总金属 | 本月总金属
[9 empty] | 阴极铜进入回收 |  |  |  | -8.432 |  |  |  |  | 铜 | 11354.072 |  | 11097.64 |  | 13727.954 | 14734.0237
[9 empty] | 实际回收率损失 |  | -26.323 |  | -147.632 |  | -2.255 |  |  | 银 | 4098.572 |  | 3412.122 |  | 24540.955 | 32553.143
[9 empty] | 上月损失 |  | -57.999 |  | -148.177 |  | -1.626 |  |  | 金 | 137.284 |  | 127.732 |  | 649.605 | 821.775
[19 empty] | 核对数 |  | 核对数 |  | 核对 | 核对
[8 empty] | 26839.03 | [9 empty] | 铜 | 11354.072 |  | 11097.64 |  | 13727.954 | 14734.0237
[8 empty] | 23372.3177 | [9 empty] | 银 | 4098.572 |  | 3412.122 |  | 24540.955 | 32553.143
[8 empty] | 87.08332 | [9 empty] | 金 | 137.284 |  | 127.732 |  | 649.605 | 821.775
14.352
[18 empty] | 铜 | 0 |  | 0 |  | 0 | 0
[18 empty] | 银 | 0 |  | 1.000444e-11 |  | 0 | 0
[18 empty] | 金 | 0 |  | 0 |  | 0 | 0

## 回收率（综合厂)
2020年7月份 综合厂 铜回收率报表
品名 | 前期结存（1） | [6 empty] | 本期入库（2） | [6 empty] | 本期结存（3） | [6 empty] | 本期使用（4）
| 干量（t） | Cu |  | Ag |  | Au |  | 干量（t） | Cu |  | Ag |  | Au |  | 干量（t） | Cu |  | Ag |  | Au |  | 干量（t） | Cu | Ag | Au
|  | ％ | 含量（t） | g/t | 含量（Kg） | g/t | 含量（Kg） |  | ％ | 含量（t） | g/t | 含量（Kg） | g/t | 含量（Kg） |  | ％ | 含量（t） | g/t | 含量（Kg） | g/t | 含量（Kg） |  | 含量（t） | 含量（Kg） | 含量（Kg）
1.原料
熔炼渣 | 16634.16 | 1.6 | 266.147 | 4.53 | 75.353 | 0.04 | 0.665 | 52950.45 | 1.92 | 1016.649 | 3.53 | 186.915 | 0.01 | 0.53 | 11500 | 2.1 | 241.5 | 3.53 | 40.595 | 0.01 | 0.115 | 58084.61 | 1041.296 | 221.673 | 1.08
合 计 | 16634.16 |  | 266.147 |  | 75.353 |  | 0.665 |  |  | 1016.649 |  | 186.915 |  | 0.53 | 11500 |  | 241.5 |  | 40.595 |  | 0.115 | 58084.61 | 1041.296 | 221.673 | 1.08
2.中间物料
渣精矿（浓密机） | 765.14 | 23.29 | 178.201 | 31.86 | 24.377 | 0.2 | 0.153 | [7 empty] | 765.14 | 23.29 | 178.201 | 31.86 | 24.377 | 0.2 | 0.153 | 0 | 0 | 0 | 0
铁精矿（浓密机） | 765.14 | 0.31 | 2.372 | 0.8 | 0.612 |  | 0 | [7 empty] | 765.14 | 0.31 | 2.372 | 0.8 | 0.612 |  | 0 | 0 | 0 | 0 | 0
尾 矿（浓密机） | 765.14 | 0.27 | 2.066 | 1.3 | 0.995 |  | 0 | [7 empty] | 765.14 | 0.27 | 2.066 | 1.3 | 0.995 |  | 0 | 0 | 0 | 0 | 0
球磨机 | 220.23 | 1.89 | 4.163 | 4.53 | 0.998 | 0.04 | 0.009 | [7 empty] | 220.23 | 1.89 | 4.163 | 3.53 | 0.777 | 0.01 | 0.002 | 0 | 0 | 0.221 | 0.007
浮选槽 | 117.82 | 3.84 | 4.53 | 4.53 | 0.534 | 0.04 | 0.005 | [7 empty] | 117.819 | 3.84 | 4.53 | 3.53 | 0.416 | 0.01 | 0.001 | 0.001 | 0 | 0.118 | 0.004
小 计 |  |  | 191.332 | 43.02 | 27.516 | 0.28 | 0.167 |  |  | 0 | [6 empty] | 191.332 |  | 27.177 |  | 0.156 |  | 0 | 0.339 | 0.011
3.回收品 | [7 empty] | 本期产出（5） | [13 empty] | 本期转运（6）
渣精矿 | 476.563 | 22.61 | 107.751 | 41.65 | 19.849 | 0.2 | 0.095 | 3446.7 | 25.28 | 871.287 | 38.39 | 132.311 | 0.23 | 0.791 | 167.29 | 34 | 56.879 | 42.05 | 7.035 | 0.24 | 0.04 | 3755.973 | 922.159 | 145.125 | 0.846
小 计 |  |  | 107.751 |  | 19.849 |  | 0.095 |  |  | 871.287 |  | 132.311 |  | 0.791 |  |  | 56.879 |  | 7.035 |  | 0.04 |  | 922.159 | 145.125 | 0.846
4.产品 | [7 empty] | 本期产出（7） | [13 empty] | 本期外卖（8）
铁精矿 | 20882.203 | 0.32 | 66.823 | 4.03 | 84.155 |  | 0 | 10648.524 | 0.51 | 54.007 | 1.33 | 14.135 |  | 0 | 17468.219 | 0.4 | 69.873 | 4.07 | 71.096 |  | 0 | 14062.508 | 50.957 | 27.194
尾 矿 | 19239.966 | 0.24 | 46.176 | 3.54 | 68.109 |  | 0 | 43989.385 | 0.23 | 100.773 | 1.58 | 69.66 |  | 0 | 21736.098 | 0.24 | 52.167 | 3.92 | 85.206 |  | 0 | 41493.253 | 94.782 | 52.563
石膏 | 323.456 | 0.02 | 0.065 | 0 | 0 | 0 | 0 | 692.16 | 0.02 | 0.12 |  | 0 |  | 0 | 143.488 | 0.02 | 0.029 | 0 | 0 | 0 | 0 | 872.128 | 0.156 | 0
小 计 |  |  | 112.999 |  | 152.264 |  | 0 |  |  | 154.78 |  | 83.795 |  | 0 |  |  | 122.04 |  | 156.302 |  | 0
铜回收率 %(7)= |  | 子项 | 子项 |  | 871.287 |  |  | 83.67 |  | 银回收率（%）= |  | 子项 | 132.311 |  |  | 59.6 |  | 金回收率（%）= |  | 子项 |  | 0.791 |  | 72.5
|  | 母项 | 母项 |  | 1041.296 | [6 empty] | 母项 | 222.012 | [6 empty] | 母项 |  | 1.091
计算公式说明： | 铜、金、银回收率%=本期产出渣精矿÷本期使用原料×100
制 表：李奕龙 审 核：潘小龙 | [26 empty] | 结存
[11 empty] | 损失铜金属 |  | 损失银金属 |  | 损失金金属 |  |  |  | 上月结存 |  | 本月结存 |  |  |  | 湿重 | 干重 | Cu | Ag | Au
[8 empty] | 包含产品损失 |  |  | -170.009 |  | -89.701 |  | -0.3 |  |  | 铜 | 678.229 |  | 611.751 |  |  | 铁 | 38366.61 | 36290.898 | 127.147 | 17.482 | 1.44
[8 empty] | 铁精矿、尾矿进入回收 |  |  | -15.229 |  | -5.906 |  | -0.3 |  |  | 银 | 274.982 |  | 231.109 |  |  | 尾 | 40568.2 | 37428.184 | 91.361 | 33.59 | 4.636
[8 empty] | 上月指标% |  |  | 84.7 |  | 55.4 |  | 27.94 |  |  | 金 | 0.927 |  | 0.311 |  |  | 铁 |  | -18822.679 | -57.274 | 53.614 | -1.44
[8 empty] | 上月无名损失 |  |  | -12.68 |  | -5.956 |  | -2.517 |  |  |  | 核对数 |  | 核对数 |  |  | 尾 |  | -15692.086 | -39.194 | 51.616 | -4.636
[8 empty] | 回收率设计值 | 渣精矿 |  | 89.03 | [6 empty] | 铜 | 678.229 |  | 611.751
[9 empty] | 铁精矿 |  | 3.6 | [6 empty] | 银 | 274.982 |  | 231.109
[9 empty] | 尾矿 |  | 7.37 | [6 empty] | 金 | 0.927 |  | 0.311
[18 empty] | 铜 | 0 |  | 0
[18 empty] | 银 | 0 |  | 0
[18 empty] | 金 | 0 |  | 0

## 回收率（精炼+贵） (hidden)
2020年5月份 精炼厂 回收率报表
品名 | 前期结存（1） | [6 empty] | 本期入库（2） | [6 empty] | 本期结存（3） | [6 empty] | 本期使用（4）
| 干量（t） | Cu |  | Ag |  | Au |  | 干量（t） | Cu |  | Ag |  | Au |  | 干量（t） | Cu |  | Ag |  | Au |  | 干量（t） | Cu | Ag | Au
|  | ％ | 含量（t） | g/t | 含量（Kg） | g/t | 含量（Kg） |  | ％ | 含量（t） | g/t | 含量（Kg） | g/t | 含量（Kg） |  | ％ | 含量（t） | g/t | 含量（Kg） | g/t | 含量（Kg） |  | 含量（t） | 含量（Kg） | 含量（Kg）
1.原料
阳极铜（槽外） | 846.4 | 99.57 | 842.76 | 319.29 | 270.247 | 11.6 | 9.818 | 26827.27 | 99.54 | 26703.765 | 333.33 | 8942.34 | 7.49 | 201.046 | 251.6 | 99.54 | 250.443 | 218.45 | 54.962 | 7.5 | 1.887 | 27422.07 | 27296.082 | 9157.625 | 208.977
合 计 |  |  | 842.76 |  | 270.247 |  | 9.818 | 26827.27 |  | 26703.765 |  | 8942.34 |  | 201.046 | 251.6 |  | 250.443 |  | 54.962 |  | 1.887 | 27422.07 | 27296.082 | 9157.625 | 208.977
2.中间物料
阳极铜（东区槽存） | 5725.4 | 99.57 | 5700.781 | 319.29 | 1828.063 | 11.6 | 66.415 | [7 empty] | 3511.18 | 99.54 | 3495.029 | 218.45 | 767.017 | 7.5 | 26.334 | 2214.22 | 2205.752 | 1061.046 | 40.081
阳极铜（西区槽存） | 5264.5 | 99.57 | 5241.863 | 319.29 | 1680.902 | 11.6 | 61.068 | [7 empty] | 5248.4 | 99.54 | 5224.257 | 218.45 | 1146.513 | 7.5 | 39.363 | 16.1 | 17.606 | 534.389 | 21.705
阳极泥（东区槽存） | 24.25 | 15.98 | 3.875 | 32320 | 783.76 | 2732.99 | 66.275 | [7 empty] | 23.52 | 13.84 | 3.255 | 33290.01 | 782.981 | 1394.98 | 32.81 | 0.73 | 0.62 | 0.779 | 33.465
阳极泥（西区槽存） | 24.4 | 17.23 | 4.204 | 29910 | 729.804 | 3110 | 75.884 | [7 empty] | 21.41 | 14.29 | 3.059 | 32870.01 | 703.747 | 1365.02 | 29.225 | 2.99 | 1.145 | 26.057 | 46.659
阴极铜（槽存） | 3711.9 | 100 | 3711.796 | 7.47 | 27.728 | 0 | 0 | [7 empty] | 1882.614 | 100 | 1882.561 | 6.02 | 11.333 | 0 | 0 | 1829.286 | 1829.235 | 16.395 | 0
电解液（m³） | 8197 | 50.91 | 417.31 | 0 | 0 | 0 | 0 | [7 empty] | 8270 | 48.52 | 401.249 | 0 | 0 | 0 | 0 | -73 | 16.061 | 0 | 0
阴极铜（次品铜） | 0.413 | 100 | 0.413 | 7.26 | 0.003 |  | 0 | [7 empty] | 88.23 | 100 | 88.23 | 6.02 | 0.531 |  | 0 | -87.817 | -87.817 | -0.528 | 0
小 计 |  |  | 15080.242 |  | 5050.26 |  | 269.642 | [9 empty] | 11097.64 |  | 3412.122 |  | 127.732 |  | 3982.602 | 1638.138 | 141.91
3.回收品 | [7 empty] | 本期产出（5） | [13 empty] | 本期转运或外卖（6）
残极板 | 274.71 | 99.57 | 273.529 | 319.29 | 87.712 | 11.6 | 3.187 | 3612.08 | 99.54 | 3595.464 | 218.45 | 789.059 | 7.5 | 27.091 | 135.4 | 99.54 | 134.777 | 218.45 | 29.578 | 7.5 | 1.016 | 3751.39 | 3734.216 | 847.193 | 29.262
铜 屑 | 0 |  | 0 |  |  |  |  | 17.4 | 100 | 17.4 |  |  |  |  | 0 |  | 0 |  |  |  |  | 17.4 | 17.4 | 0 | 0
阳极泥 | 32.75 | 18.17 | 5.951 | 80042.26 | 2621.384 | 2269.95 | 74.341 | 390.15 | 16.31 | 63.62 | 67709.29 | 26416.781 | 1580.93 | 616.799 | 422.9 | 16.45 | 69.571 | 68664.38 | 29038.165 | 1634.29 | 691.14 | 0 | 0 | 0 | 0
电积铜（旋流电积） | 0 |  | 0 |  | 0 |  | 0 | 37.68 | 99.93 | 37.653 | 2.47 | 0.093 |  | 0 | 0 |  | 0 |  | 0 |  | 0 | 37.68 | 37.653 | 0.093 | 0
废阴极铜 | 0 |  | 0 |  | 0 |  | 0 | 0.66 | 100 | 0.66 | 5.7 | 0.004 |  |  | 0 |  | 0 |  | 0 |  | 0 | 0.66 | 0.66 | 0.004 | 0
小 计 |  |  | 279.48 |  | 2709.096 |  | 77.528 |  |  | 3714.797 |  | 27205.937 |  | 643.89 |  |  | 204.348 |  | 29067.743 |  | 692.156 |  | 3789.929 | 847.29 | 29.262
4.产品 | [7 empty] | 本期产出（7） | [13 empty] | 本期外卖（8）
电解铜 | 907.3139 | 100 | 907.2861 | 6.6 | 5.986 |  |  | 23366.5429 | 100 | 23366.0591 | 5.7 | 133.293 |  |  | 3106.2672 | 100 | 3106.2112 | 5.9 | 18.316 |  |  | 21167.5896 | 21167.134 | 120.963
电积铜（一段脱铜） | 0 |  | 0 |  | 0 |  |  | 356.2049 | 99.98 | 356.1475 | 2.17 | 0.774 |  |  | 65.4948 | 99.99 | 65.4883 | 0 | 0 |  |  | 290.7101 | 290.6592 | 0.774
电积铜（旋流电积） | 0 |  | 0 |  | 0 |  |  | 20.1182 | 99.99 | 20.1162 | 0 | 0 |  |  | 9.8942 | 99.99 | 9.8932 | 0 | 0 |  |  | 10.224 | 10.223 | 0
小 计 | 907.3139 |  | 907.2861 |  | 5.986 |  |  | 23742.866 |  | 23742.3228 |  | 134.067 |  |  | 3181.6562 |  | 3181.5927 |  | 18.316 |  |  | 21468.5237 | 21468.0162 | 121.737
铜回收率（%）= |  | 子项 | 子项 |  | 23742.323 |  |  | 86.14 |  | 银回收率（%）= |  | 子项 | 26416.781 |  |  | 263.99 |  | 金回收率（%）= |  | 子项 |  | 616.799 |  | 190.49
|  | 母项 | 母项 |  | 27563.887 | [6 empty] | 母项 | 10006.607 | [6 empty] | 母项 |  | 323.796
计算公式说明： | 铜回收率%=本期产出阴极铜÷（本期使用原料+前期中间结存-本期中间结存-本期产出回收品）×100
银回收率%=本期产出阳极泥÷（本期使用原料+前期中间结存-本期中间结存-本期产出残极板-本期产出铜屑）×100
金回收率%=本期产出阳极泥÷（本期使用原料+前期中间结存-本期中间结存-本期产出残极板-本期产出铜屑）×100
说明 |  | 银回收率低的原因：
（1）外卖产品阴极铜中带走银金属24.351Kg；
制 表：王丽梅 审 核：潘小龙
[5 empty] | 上月Cu指标 |  |  | 99.74 | 本月指标应﹤ |  |  | 上月Ag指标 |  | 96.78 | 本月指标应﹤ |  | 96.9 | 上月Au指标 |  | 98.34 |  | 本月指标应﹤
[5 empty] | 设计值% |  |  | 99.75 |  |  | 损失铜金属 |  | 损失银金属 |  | 损失金金属 |  |  |  | 上月中间结存 |  | 本月中间结存（所有） |  | 上月总金属 | 本月总金属
[9 empty] | 阴极铜进入回收 |  |  |  | 16544.241 |  |  |  |  | 铜 | 15080.242 |  | 11097.64 |  | 17109.7681 | 14734.0237
[9 empty] | 实际回收率损失 |  | -3821.564 |  | 16410.174 |  | 293.003 |  |  | 银 | 5050.26 |  | 3412.122 |  | 8035.589 | 32553.143
[9 empty] | 上月损失 |  | -61.506 |  | -322.969 |  | -3.456 |  |  | 金 | 269.642 |  | 127.732 |  | 356.988 | 821.775
[19 empty] | 核对数 |  | 核对数 |  | 核对 | 核对
[8 empty] | 31278.684 | [9 empty] | 铜 | 15080.242 |  | 11097.64 |  | 17109.7681 | 14734.0237
[8 empty] | 23742.3228 | [9 empty] | 银 | 5050.26 |  | 4412.718 |  | 8035.589 | 33553.739
[8 empty] | 75.90576 | [9 empty] | 金 | 269.642 |  | 127.732 |  | 356.988 | 821.775
14.352
[18 empty] | 铜 | 0 |  | 0 |  | 0 | 0
[18 empty] | 银 | 0 |  | -1000.596 |  | 0 | -1000.596
[18 empty] | 金 | 0 |  | 0 |  | 0 | 0

## 回收率（贵金属） (hidden)
2020年7月份 贵金属 回收率报表
品名 | 前期结存（1） | [7 empty] | 本期入库（2） | [6 empty] | 本期结存（3） | [6 empty] | 本期使用（4）
| 干量（t） | Cu |  | Ag |  | Au |  | Se | 干量（t） | Cu |  | Ag |  | Au |  | 干量（t） | Cu |  | Ag |  | Au |  | 干量（t） | Cu | Ag | Au
|  | ％ | 含量（t） | g/t | 含量（Kg） | g/t | 含量（Kg） | g/t |  | ％ | 含量（t） | g/t | 含量（Kg） | g/t | 含量（Kg） |  | ％ | 含量（t） | g/t | 含量（Kg） | g/t | 含量（Kg） |  | 含量（t） | 含量（Kg） | 含量（Kg）
1.原料
阳极泥 | [9 empty] | #DIV/0! |  | #DIV/0! |  | #DIV/0! |  |  | #DIV/0! |  | #DIV/0! |  | #DIV/0! |  | 0 | 0 | 0 | 0
银锭（Kg） | 29.0146 |  | 0 |  | 29.012 |  | 0 |  |  | #DIV/0! |  | #DIV/0! |  | #DIV/0! |  |  | #DIV/0! |  | #DIV/0! |  | #DIV/0! |  | 29.015 | 0 | 29.012 | 0
外购铜粉 | 10 |  | 9.98 |  | 0 |  | 0 |  |  | #DIV/0! |  | #DIV/0! |  | #DIV/0! |  |  | #DIV/0! |  | #DIV/0! |  | #DIV/0! |  | 10 | 9.98 | 0 | 0
银粉（南丹） | 1 |  | 0 |  | 999.9 |  | 0 |  |  | #DIV/0! |  | #DIV/0! |  | #DIV/0! |  |  | #DIV/0! |  | #DIV/0! |  | #DIV/0! |  | 1 | 0 | 999.9 | 0
还原炉炉渣(南丹) | 4.46 |  |  |  | 0.564 |  |  |  |  | #DIV/0! |  | #DIV/0! |  | #DIV/0! |  |  | #DIV/0! |  | #DIV/0! |  | #DIV/0! |  | 4.46 | 0 | 0.564 | 0
氧化渣（南丹） | 9.08 |  |  |  | 0.132 |  |  |  |  | #DIV/0! |  | #DIV/0! |  | #DIV/0! |  |  | #DIV/0! |  | #DIV/0! |  | #DIV/0! |  | 9.08 | 0 | 0.132 | 0
合 计 |  |  | 0 |  | 0 |  | 0 |  | 0 |  | 0 |  | 0 |  | 0 | 0 |  | 0 |  | 0 |  | 0 | 0 | 0 | 0 | 0
2.中间物料
浸出段液占用（m³） | [16 empty] | #DIV/0! |  | #DIV/0! |  | #DIV/0! |  | 0 | 0 | 0 | 0
浸出段槽存阳极泥
干脱铜阳极泥 | [16 empty] | #DIV/0! |  | #DIV/0! |  | #DIV/0! |  | 0 | 0 | 0 | 0
熔炼渣（贵） | [16 empty] | #DIV/0! |  | #DIV/0! |  | #DIV/0! |  | 0 | 0 | 0 | 0
吹炼渣（贵） | [16 empty] | #DIV/0! |  | #DIV/0! |  | #DIV/0! |  | 0 | 0 | 0 | 0
贵铅 | [16 empty] | #DIV/0! |  | #DIV/0! |  | #DIV/0! |  | 0 | 0 | 0 | 0
银硒渣
酸泥
银阳极板 | [16 empty] | #DIV/0! |  | #DIV/0! |  | #DIV/0! |  | 0 | 0 | 0 | 0
银阳极板（槽存） | [16 empty] | #DIV/0! |  | #DIV/0! |  | #DIV/0! |  | 0 | 0 | 0 | 0
银电解液（槽存m³） | [16 empty] | #DIV/0! |  | #DIV/0! |  | #DIV/0! |  | 0 | 0 | 0 | 0
残极 | [16 empty] | #DIV/0! |  | #DIV/0! |  | #DIV/0! |  | 0 | 0 | 0 | 0
银粉 | [16 empty] | #DIV/0! |  | #DIV/0! |  | #DIV/0! |  | 0 | 0 | 0 | 0
小 计 |  |  | 0 |  | 0 |  | 0 | [10 empty] | 0 |  | 0 |  | 0 |  | 0 | 0 | 0
3.回收品 | [8 empty] | 本期产出（5） | [13 empty] | 本期转运或外卖（6）
银阳极泥 |  | 99.57 | [14 empty] | #DIV/0! |  | #DIV/0! |  | #DIV/0! |  | 0 | 0 | 0 | 0
沉碲渣
[23 empty] | 0 | 0 | 0 | 0
小 计 |  |  | 0 |  | 0 |  | 0 |  |  |  | 0 |  | 0 |  | 0 |  |  | 0 |  | 0 |  | 0 |  | 0 | 0 | 0
4.产品 | [8 empty] | 本期产出（7） | [13 empty] | 本期外卖（8）
银锭 |  | 100 | [7 empty] | #DIV/0! |  | #DIV/0! |  |  |  |  | #DIV/0! |  | #DIV/0! |  |  |  | 0 | 0 | 0
金锭 | [9 empty] | #DIV/0! |  | #DIV/0! |  |  |  |  | #DIV/0! |  | #DIV/0! |  |  |  | 0 | 0 | 0
[10 empty] | #DIV/0! |  | #DIV/0! |  |  |  |  | #DIV/0! |  | #DIV/0! |  |  |  | 0 | 0 | 0
小 计 | 0 |  | 0 |  | 0 |  |  |  | 0 |  | 0 |  | 0 |  |  | 0 |  | 0 |  | 0 |  |  | 0 | 0 | 0
铜回收率（%）= |  | 子项 | 子项 |  | 0 |  |  |  | #DIV/0! |  | 银回收率（%）= |  | 子项 | #REF! |  |  | #REF! |  | 金回收率（%）= |  | 子项 |  | #REF! |  | #REF!
|  | 母项 | 母项 |  | 0 | [7 empty] | 母项 | #REF! | [6 empty] | 母项 |  | #REF!
计算公式说明： | 铜回收率%=本期产出阴极铜÷（本期使用原料+前期中间结存-本期中间结存-本期产出回收品）×100
银回收率%=本期产出阳极泥÷（本期使用原料+前期中间结存-本期中间结存-本期产出残极板-本期产出银粉）×100
金回收率%=本期产出阳极泥÷（本期使用原料+前期中间结存-本期中间结存-本期产出残极板-本期产出银粉）×100
说明
制 表：王丽梅 审 核：潘小龙
[5 empty] | 上月Cu指标 |  |  |  |  | 本月指标应﹤ |  |  | 上月Ag指标 |  |  | 本月指标应﹤ |  |  | 上月Au指标 |  |  |  | 本月指标应﹤
[12 empty] | 损失铜金属 |  | 损失银金属 |  | 损失金金属 |  |  |  | 上月中间结存 |  | 本月中间结存（所有） |  | 上月总金属 | 本月总金属
[10 empty] | 阴极铜进入回收 |  |  |  | #REF! |  |  |  |  | 铜 | 0 |  | 0 |  | 0 | 0
[10 empty] | 实际回收率损失 |  | 0 |  | #REF! |  | #REF! |  |  | 银 | 0 |  | 0 |  | 0 | 0
[10 empty] | 上月损失 | [8 empty] | 金 | 0 |  | 0 |  | 0 | 0
[10 empty] | 银回收率 |  | 98.5% | [7 empty] | 核对数 |  | 核对数 |  | 核对 | 核对
[10 empty] | 金回收率 |  | 98.3% | [6 empty] | 铜
银
金
[19 empty] | 铜 | 0 |  | 0 |  | 0 | 0
[19 empty] | 银 | 0 |  | 0 |  | 0 | 0
[19 empty] | 金 | 0 |  | 0 |  | 0 | 0

## 原料、中间物料盘点表
7月份系统物料盘点表
单位：t
放置位置 | 项目 | 物料名称 | 上期结存 | 本月采购量 | 本月入库 | 内部转运量或外卖量（-代表转出，+代表转进） | 本月消耗量 | 本月盘点 | 盈亏 | 备注
熔 炼 厂 | 原料 | 铜精矿（湿重） | 71825.52 | 86995.1 |  |  | 105477.94 | 53342.68 | 0 | 铜精矿库
|  | 外购冰铜 | 187.8 |  | 0 |  | 0 | 187.8 | 0
|  | 外购铜米 | 0 |  | 393.48 |  | 99.73 | 293.75
|  | 铜渣（南丹） | 0 |  | 0 |  | 0 | 0 | 0 | 南丹调入
|  | 窑渣（南丹） | 0 |  | 0 |  | 0 | 0 | 0
|  | 废铜制品（南丹） | 0 |  | 0 |  | 0 | 0 | 0 | 南丹调入
|  | 废旧电缆（机电厂） | 0 |  | 0.56 |  | 0.56 | 0 | 0
| 中间物料 | 渣精矿（湿重） | 600 |  | 4986.81 |  | 3850.81 | 1736 | 0
|  | 冰铜（侧吹） | 356.4 |  | 7.92 |  | -50 | 414.32 | 0
|  | 熔炼渣（侧吹） | 209.8 |  | 0 |  | 2.89 | 206.91 | 0
|  | 熔炼烟尘 | 51.2 |  | 762.23 |  | 613.43 | 200 | 0
|  | 粗铜（顶吹） | 555.49 |  | 140.33 |  | 180.66 | 515.16 | 0
|  | 吹炼渣（顶吹） | 42.9 |  | 96.75 |  | 0 | 139.65 | 0
|  | 吹炼渣 | 420 |  | 3371 |  | 3440.84 | 350 | 0
|  | 吹炼烟尘 | 15.1 |  | 300.71 |  | 101.81 | 214 | 0
|  | 白烟尘（熔炼） | 2266.3 |  | 44.43 |  | 0 | 2310.73 | 0
|  | 阳极铜（炉存） | 835 |  | 0 |  | 485 | 350 | 0
|  | 阳极铜 | 496 |  | 27761.27 |  | 26827.27 | 1430 | 0 | 转精炼26827.27吨
|  | 冷铜 | 128.8 |  | 0 |  | 69.83 | 58.97 | 0
|  | 铜模 | 0 |  | 79.8 |  | 0 | 79.8 | 0
|  | 精炼渣 | 707.16 |  | 233.58 |  | 59.04 | 881.7 | 0 | 入库数取日报表数据
|  | 氧化渣 | 70.9 |  | 42.62 |  | 110.77 | 2.75 | 0
|  | 精炼烟尘 | 0 |  | 7 |  | 7 | 0 | 0
|  | 残极板 | 40.58 |  | 3563.38 |  | 3592.14 | 11.82 | 0 | 精炼厂转进3563.38吨
|  | 铜屑 | 2.2 |  | 14.84 |  | 14.3 | 2.74 | 0
|  | 旋流电积铜 | 2.24 |  | 41.24 |  | 43.48 | 0 | 0
|  | 废阴极铜 | 0 |  | 8.6 |  | 8.6 | 0 | 0
|  | 熔炼渣 | 148.32 |  | 52950.45 | -52950.45 | 0 | 148.32 | 0
|  | 铅滤饼（湿重） | 66.6 |  | -2.59 |  | 0 | 64.01 | 0 | 熔炼厂上月上报结存数据错误，本月调整正确库存。
|  | 硫化铜渣（湿重） | 0 |  | 126.1 |  | 126.1 | 0 | 0 | 回炉
|  | 砷滤饼（湿重） | 4709.31 |  | 974.08 |  | 0 | 5683.39 | 0
|  | 中和渣（湿重） | 3609.17 |  | 794.04 |  | -81.89 | 4485.1 | 0
|  | 污泥渣（应急水处理站） | 406.92 |  |  | 39.32 | 446.24 | 0 | 0
| 原料 | 五水硫酸铜 | 21 |  | 0 |  | 0 | 21 | 0 | 综合仓库
|  | 外购铜粉 | 10 |  | 0 |  | 0 | 10 | 0 | 贵金属消耗，未出产品
精炼厂 |  | 银锭（Kg） | 29.0146 |  | 0 |  | 0 | 29.0146 | 0 | 本月未使用
|  | 银粉（南丹） | 1 |  | 0 |  | 0 | 1 | 0 | 6月份南丹调入
|  | 铅阳极泥（南丹） | 0 |  | 59.46 |  | 0 | 59.46 |  | 7月份南丹调入
|  | 还原炉炉渣（南丹） | 4.46 |  |  |  | 0 | 4.46 |  | 6月份南丹调入，贵金属消耗，未出产品
|  | 氧化渣（南丹） | 9.08 |  |  |  | 0 | 9.08 |  | 6月份南丹调入，贵金属消耗，未出产品
| 中间物料 | 阳极铜（东区槽存） | 4216.98 |  | 11686.4 |  | 12392.2 | 3511.18 | 0
|  | 阳极铜（西区槽存） | 3820.57 |  | 15019.17 |  | 13591.34 | 5248.4 | 0
|  | 阳极铜（槽外） | 129.9 |  | 26827.27 |  | 26705.57 | 251.6 | 0 | 熔炼厂转进26827.27吨
|  | 残极板 | 324.7 |  | 3374.08 |  | 3563.38 | 135.4 | 0 | 转熔炼厂3374.08吨
|  | 铜屑 | 0 |  | 14.84 |  | 14.84 | 0 | 0 | 转熔炼厂14.86吨
|  | 阳极泥（东区槽存） | 32.37 |  | 12.8 |  | 13.42 | 31.75 | 0
|  | 阳极泥（西区槽存） | 31.83 |  | 4.31 |  | 6.78 | 29.36 | 0
|  | 阴极铜（槽存） | 2892.48 |  | 0 |  | 1009.866 | 1882.614 | 0
|  | 阳极泥（湿重） | 432.18 |  | 172.04 |  | 0 | 604.22 | 0
|  | 电解液（m³） | 8608 |  | 1260 |  | 1598 | 8270 | 0
|  | 旋流电积铜 | 0 |  | 41.24 |  | 41.24 | 0 | 0 | 转熔炼41.24吨
|  | 阴极铜（次品铜） | 44.63 |  | 43.75 |  | 0.15 | 88.23 | 0
综合厂 | 物料 | 熔炼渣 | 16634.16 |  |  | 52950.45 | 58084.61 | 11500 | 0
|  | 渣精矿（湿重） | 529.75 |  | 3837.94 | -4986.81 |  | 187.84 | 806.96 | 调熔炼4986.81吨
|  | 渣精矿（浓密机） | 765.14 |  |  |  |  | 765.14 | 0
|  | 铁精矿（浓密机） | 765.14 |  |  |  |  | 765.14 | 0
|  | 尾矿（浓密机） | 765.14 |  |  |  |  | 765.14 | 0
|  | 球磨机 | 220.23 |  |  |  |  | 220.23 | 0
|  | 浮选槽 | 117.819 |  |  |  |  | 117.819 | 0
|  | 铁精矿（湿重） | 22281.48 |  | 11366.48 | -15007.24 | 0 | 18640.72 | 0
|  | 尾 矿（湿重） | 20949.44 |  | 47597.42 | -44982.14 | 0 | 23564.72 | 0
|  | 石 膏（湿重） | 412.33 |  | 916.57 | -1138.9 | 0 | 190 | 0
|  | 中和渣（湿重） | 838.08 |  | 1155.96 | -794.04 | 0 | 1200 | 0 | 转熔炼794.04吨
|  | 污泥渣（应急水处理站） | 0 |  | 39.32 | -39.32 | 0 | 0 | 0 | 本月转熔炼厂39.32吨
参加盘点人员：李龙平、何宗庆、阮华宇、李钰、梁忠志、周能展、王聪慧 陆飞强、王立新、莫耀坚、韦全彬、曹琴 余建龙、覃春利、谢妮、吴贵捷、唐家科 吴启亮、唐祺增、翟信可、刘晓波、李奕龙 李林建、韦柳萍、覃焕章、黄东勤、罗恒翔、张国琼、黄伟明、蒙萍、李思成、潘小龙、王通武、廖许慧

## 产品消耗盘存表
7月份产品产量表
单位：t
名 称 | 上月库存 | 本月采购/调进 | 实际产量 | 本月销售 | 内部转运量（-代表转出，+代表转进） | 生产领用 | 本月库存 | 备注
98%硫酸 | 86288.69 | 0 | 99252.07 | 79472.5 | 0 | 93.21 | 105975.05
电解铜 | 1857.3643 | 0 | 23023.0713 | 21774.1684 | 0 | 0 | 3106.2672
电积铜（一段脱铜） | 0 | 0 | 339.7659 | 274.2711 | 0 | 0 | 65.4948
电积铜（旋流电积） | 12.3064 | 0 | 9.8942 | 12.3064 | 0 | 0 | 9.8942
铁精矿（湿重） | 22281.48 | 0 | 11366.48 | 15007.24 | 0 | 0 | 18640.72
尾 矿（湿重） | 20949.44 | 0 | 47597.42 | 44982.14 | 0 | 0 | 23564.72
石 膏（湿重） | 412.33 | 0 | 916.57 | 1138.9 | 0 | 0 | 190
硫酸钠（湿重） | 871.52 | 0 | 11.84 | 0 | 0 | 0 | 883.36
液 氧 | 0 | 0 | 266.46 | 266.46 | 0 | 0 | 0 | 液氧产量以外卖量来计算，实际产量见物资盘存表
参加盘点人员：李龙平、何宗庆、阮华宇、李钰、梁忠志、周能展、王聪慧 陆飞强、王立新、莫耀坚、韦全彬、曹琴 余建龙、覃春利、谢妮、吴贵捷、唐家科 吴启亮、唐祺增、翟信可、刘晓波、李奕龙 李林建、韦柳萍、覃焕章、黄东勤、罗恒翔、张国琼、黄伟明、蒙萍、李思成、潘小龙、王通武、廖许慧

## 重要物料收拨结存
2020年7月份原料、中间物料收拨结存表
物料名称 | 月初结存 |  |  |  |  | 本月入库（本月产出） |  |  |  |  | 本月消耗 |  |  |  |  | 本月结存
| 湿重 | 干重 | Cu | Ag（Kg） | Au（Kg） | 湿重 | 干重 | Cu | Ag（Kg） | Au（Kg） | 湿重（t） | 干重（t） | Cu | Ag（Kg） | Au（Kg） | 湿重（t） | 干重（t） | Cu | Ag（Kg） | Au（Kg）
铜精矿 | 71825.52 | 66622.912 | 16423.412 | 6898.098 | 113.578 | 86995.1 | 80344.319 | 19803.524 | 5518.831 | 159.945 | 105477.94 | 97469.612 | 24127.541 | 8421.255 | 184.422 | 53342.68 | 49497.619 | 12099.395 | 3995.674 | 89.101
外购冰铜 | 187.8 | 187.616 | 113.314 | 26.404 | 0.086 | 0 | 0 | 0 | 0 | 0 | 0 | 0 | 0 | 0 | 0 | 187.8 | 187.616 | 113.314 | 26.404 | 0.086
外购铜米 | 0 | 0 | 0 | 0 | 0 | 393.48 | 393.48 | 384.84 | 0 | 0 | 99.73 | 99.73 | 97.552 | 0 | 0 | 293.75 | 293.75 | 287.288 | 0 | 0
外购铜粉 | 10 | 10 | 9.98 | 0 | 0 | 0 | 0 | 0 | 0 | 0 | 0 | 0 | 0 | 0 | 0 | 10 | 10 | 9.98 | 0 | 0
银锭（南丹）Kg | 29.0146 | 29.0146 | 0 | 29.012 | 0 | 0 | 0 | 0 | 0 | 0 | 0 | 0 | 0 | 0 | 0 | 29.0146 | 29.0146 | 0 | 29.012 | 0
银粉（南丹） | 1 | 1 | 0 | 999.9 | 0 | 0 | 0 | 0 | 0 | 0 | 0 | 0 | 0 | 0 | 0 | 1 | 1 | 0 | 999.9 | 0
铅阳极泥（南丹） | 0 | 0 | 0 | 0 | 0 | 59.46 | 54.895 | 0.73 | 3185.064 | 4.725 | 0 | 0 | 0 | 0 | 0 | 59.46 | 54.895 | 0.73 | 3185.064 | 4.725
铜渣（南丹） | 0 | 0 | 0 | 0 | 0 | 0 | 0 | 0 | 0 | 0 | 0 | 0 | 0 | 0 | 0 | 0 | 0 | 0 | 0 | 0
窑渣（南丹） | 0 | 0 | 0 | 0 | 0 | 0 | 0 | 0 | 0 | 0 | 0 | 0 | 0 | 0 | 0 | 0 | 0 | 0 | 0 | 0
还原炉炉渣（南丹） | 4.46 | 0 | 0 | 0.564 | 0 | 0 | 0 | 0 | 0 | 0 | 0 | 0 | 0 | 0 | 0 | 4.46 | 0 | 0 | 0.564 | 0
氧化渣（南丹） | 9.08 | 0 | 0 | 0.132 | 0 | 0 | 0 | 0 | 0 | 0 | 0 | 0 | 0 | 0 | 0 | 9.08 | 0 | 0 | 0.132 | 0
五水硫酸铜 | 21 | 21 | 5.25 | - | - | 0 | 0 | 0 | - | - | 0 | 0 | 0 | - | - | 21 | 21 | 5.25 | - | -
渣精矿 | 1129.75 | 1019.923 | 247.449 | 42.48 | 0.204 | 3837.94 | 3446.7 | 871.287 | 132.311 | 0.791 | 3043.85 | 2739.363 | 678.884 | 102.159 | 0.581 | 1923.84 | 1727.26 | 439.852 | 72.632 | 0.414
阳极铜 | 625.9 | 625.9 | 622.895 | 222.097 | 4.648 | 27761.27 | 27761.27 | 27633.568 | 9229.234 | 208.21 | 26705.57 | 26705.57 | 26582.598 | 8920.965 | 200.246 | 1681.6 | 1681.6 | 1673.865 | 530.366 | 12.612
熔炼渣 | 16782.48 | 16782.48 | 268.95 | 76.258 | 0.672 | 52950.45 | 52950.45 | 1016.649 | 186.915 | 0.53 | 58084.61 | 58084.61 | 1041.296 | 221.673 | 1.08 | 11648.32 | 11648.32 | 244.303 | 41.5 | 0.122
残极板 | 365.28 | 365.28 | 363.526 | 99.377 | 2.622 | 3374.08 | 3374.08 | 3358.559 | 737.068 | 25.306 | 3592.14 | 3592.14 | 3575.542 | 802.937 | 26.823 | 147.22 | 147.22 | 146.543 | 33.508 | 1.105
阳极泥 | 432.18 | 297.174 | 51.823 | 20315.61 | 508.903 | 172.04 | 125.726 | 17.748 | 8722.555 | 182.237 | 0 | 0 | 0 | 0 | 0 | 604.22 | 422.9 | 69.571 | 29038.165 | 691.14
2020年7月份产品收拨结存表
物料名称 | 月初结存 |  |  |  |  | 本月入库（本月产出或调进） |  |  |  |  | 本月消耗（本月外卖） |  |  |  |  | 本月结存
| 湿重 | 干重 | Cu | Ag（Kg） | Au（Kg） | 湿重 | 干重 | Cu | Ag（Kg） | Au（Kg） | 湿重（t） | 干重（t） | Cu | Ag（Kg） | Au（Kg） | 湿重（t） | 干重（t） | Cu | Ag（Kg） | Au（Kg）
硫酸 | 86288.69 | - | - | - | - | 99252.07 | - | - | - | - | 79565.71 | - | - | - | - | 105975.05 | - | - | - | -
电解铜 | 1857.3643 | 1857.3643 | 1857.3359 | 9.173 | - | 23023.0713 | 23023.0713 | 23022.6926 | 138.651 | - | 21774.1684 | 21774.1684 | 21773.8173 | 129.508 | - | 3106.2672 | 3106.2672 | 3106.2112 | 18.316 | -
电积铜（一次脱铜） | 0 | 0 | 0 | 0 | - | 339.7659 | 339.7659 | 339.7319 | 0.549 | - | 274.2711 | 274.2711 | 274.2436 | 0.549 | - | 65.4948 | 65.4948 | 65.4883 | 0 | -
电积铜（旋流电积） | 12.3064 | 12.3064 | 12.3061 | 0.059 | - | 9.8942 | 9.8942 | 9.8932 | 0 | - | 12.3064 | 12.3064 | 12.3061 | 0.059 | - | 9.8942 | 9.8942 | 9.8932 | 0 | -
铁精矿 | 22281.48 | 20882.203 | 66.823 | 84.155 | 0 | 11366.48 | 10648.524 | 54.007 | 14.135 | 0 | 15007.24 | 14062.508 | 50.957 | 27.194 | 0 | 18640.72 | 17468.219 | 69.873 | 71.096 | 0
尾矿 | 20949.44 | 19239.966 | 46.176 | 68.109 | 0 | 47597.42 | 43989.385 | 100.773 | 69.66 | 0 | 44982.14 | 41493.253 | 94.782 | 52.563 | 0 | 23564.72 | 21736.098 | 52.167 | 85.206 | 0