## Sheet1
物料分类 | 物料编码 | 物料名称 | 上期结存--干量t | 上期结存--Cu含量% | 上期结存--Ag含量g/t | 上期结存--Au含量g/t | 本期收入/支出--干量t | 本期收入/支出--Cu含量% | 本期收入/支出--Ag含量g/t | 本期收入/支出--Au含量g/t | 本期结存--干量t | 本期结存干量--盘点方法 | 本期结存--Cu含量% | 本期结存--Ag含量g/t | 本期结存--Au含量g/t | 本期结存--Cu含量%--盘点方法 | 本期结存--Ag含量g/t--盘点方法 | 本期结存--Au含量g/t--盘点方法
原料 | 10002 | 阳极铜（槽外） | 251.6 | 99.47 | 370.06 | 8.61 | 29479.4 | 99.47 | 370.06 | 8.61 | 390.8 | 计数（块、袋） | 99.47 | 370.06 | 8.61 | Cu元素含量误差 | Ag元素含量误差 | Au元素含量误差
中间物料 | 10003 | 阳极铜（东区槽存） | 3511.18 | 99.47 | 371.98 | 8.67 | 0 | 99.47 | 371.98 | 8.67 | 4786.73 | 液位测量 | 99.47 | 371.98 | 8.67 | Cu元素含量误差 | Ag元素含量误差 | Au元素含量误差
中间物料 | 10004 | 阳极铜（西区槽存） | 5248.4 | 99.47 | 371.98 | 8.67 | 0 | 99.47 | 371.98 | 8.67 | 4750.74 | 计数（块、袋） | 99.47 | 371.98 | 8.67 | Cu元素含量误差 | Ag元素含量误差 | Au元素含量误差
中间物料 | 10005 | 阳极泥（东区槽存） | 23.52 | 13.84 | 59040.01 | 1580.02 | 0 | 13.84 | 59040.01 | 1580.02 | 23.02 | 计数（块、袋） | 13.84 | 59040.01 | 1580.02 | Cu元素含量误差 | Ag元素含量误差 | Au元素含量误差
中间物料 | 10006 | 阳极泥（西区槽存） | 21.41 | 14.29 | 64140 | 1860 | 0 | 14.29 | 64140 | 1860 | 24 | 直观估计或卷尺 | 14.29 | 64140 | 1860 | Cu元素含量误差 | Ag元素含量误差 | Au元素含量误差
中间物料 | 10007 | 阴极铜（槽存） | 1882.61 | 100 | 5.52 | 0 | 0 | 100 | 5.52 | 0 | 2790.79 | 直观估计或卷尺 | 100 | 5.52 | 0 | Cu元素含量误差 | Ag元素含量误差 | Au元素含量误差
中间物料 | 10008 | 电解液（m³） | 8270 | 48.75 | 0 | 0 | 0 | 48.75 | 0 | 0 | 8450 | 称重 | 48.75 | 0 | 0 | Cu元素含量误差 | Ag元素含量误差 | Au元素含量误差
中间物料 | 10009 | 阴极铜（次品铜） | 88.23 | 100 | 5.53 |  | 0 | 100 | 5.53 |  | 52.456 | 计数（块、袋） | 100 | 5.53 |  | Cu元素含量误差 | Ag元素含量误差 | Au元素含量误差
回收品 | 10010 | 残极板 | 135.4 | 99.47 | 371.98 | 8.67 | -3656.48 | 99.47 | 371.98 | 8.67 | 506.2 | 直观估计或卷尺 | 99.47 | 371.98 | 8.67 | Cu元素含量误差 | Ag元素含量误差 | Au元素含量误差
回收品 | 10011 | 铜 屑 | 0 | 100 |  |  | -13.8 | 100 |  |  | 0 | 直观估计或卷尺 | 100 |  |  | Cu元素含量误差 | Ag元素含量误差 | Au元素含量误差
回收品 | 10012 | 阳极泥 | 422.9 | 14.9 | 49564.78 | 1438.54 | 0 | 14.9 | 49564.78 | 1438.54 | 547.63 | 直观估计或卷尺 | 14.9 | 49564.78 | 1438.54 | Cu元素含量误差 | Ag元素含量误差 | Au元素含量误差
回收品 | 10013 | 电积铜（旋流电积） | 0 | 99.97 | 5.64 |  | -26.74 | 99.97 | 5.64 |  | 2.16 | 直观估计或卷尺 | 99.97 | 5.64 |  | Cu元素含量误差 | Ag元素含量误差 | Au元素含量误差
回收品 | 10014 | 废阴极铜 | 0 | 100 | 5.52 |  | -35.22 | 100 | 5.52 |  | 0 | 直观估计或卷尺 | 100 | 5.52 |  | Cu元素含量误差 | Ag元素含量误差 | Au元素含量误差
产品 | 10015 | 电解铜 | 3106.2672 | 100 | 5.52 |  | -22749.4316 | 100 | 5.52 |  | 3412.6304 | 直观估计或卷尺 | 100 | 5.52 |  | Cu元素含量误差 | Ag元素含量误差 | Au元素含量误差
产品 | 10016 | 电积铜（一次脱铜） | 65.4948 | 99.99 | 0.27 |  | -296.1666 | 99.99 | 0.27 |  | 120.2117 | 直观估计或卷尺 | 99.99 | 0.27 |  | Cu元素含量误差 | Ag元素含量误差 | Au元素含量误差
产品 | 10017 | 电积铜（旋流电积） | 9.8942 | 99.99 | 0 |  | -9.8942 | 99.99 | 0 |  | 10.7953 | 直观估计或卷尺 | 99.99 | 0 |  | Cu元素含量误差 | Ag元素含量误差 | Au元素含量误差

## 盘点方法对应参考值
name | min | max | std
直观估计或卷尺（大规模） | 0.74 | 1.26 | 0.08
直观估计或卷尺 | 0.84 | 1.16 | 0.05
称重 | 0.92 | 1.08 | 0.03
液位测量 | 0.95 | 1.05 | 0.02
计数（块、袋） | 0.97 | 1.07 | 0.015
走帐 | 0.98 | 1.02 | 0.01
干量无误差 | 1 | 1 | 0
未知 | 0.2 | 5 | 0.5
白烟尘盘点 | 0.9 | 1.1 | 0.1
Cu元素含量误差(无) | 1 | 1 | 0
Ag元素含量误差(无) | 1 | 1 | 0
Au元素含量误差(无) | 1 | 1 | 0
Cu元素含量有误差 | 0.99 | 1.01 | 0.001
Ag元素含量有误差 | 0.99 | 1.01 | 0.001
Au元素含量有误差 | 0.99 | 1.01 | 0.001