## Sheet1
物料分类 | 物料编码 | 物料名称 | 上期结存--干量t | 上期结存--Cu含量% | 上期结存--Ag含量g/t | 上期结存--Au含量g/t | 本期收入/支出--干量t | 本期收入/支出--Cu含量% | 本期收入/支出--Ag含量g/t | 本期收入/支出--Au含量g/t | 本期结存--干量t | 本期结存干量--盘点方法 | 本期结存--Cu含量% | 本期结存--Ag含量g/t | 本期结存--Au含量g/t | 本期结存--Cu含量%--盘点方法 | 本期结存--Ag含量g/t--盘点方法 | 本期结存--Au含量g/t--盘点方法
原料 | 10001 | 熔炼渣 | 11500 | 2.1 | 3.53 | 0.01 | 61540.36 | 1.769999 | 1.980001 | 0.040006 | 13986.2 | 直观估计或卷尺 | 1.770002 | 1.980023 | 0.039968 | Cu元素含量误差 | Ag元素含量误差 | Au元素含量误差
中间物料 | 10043 | 渣精矿（浓密机） | 765.14 | 23.289986 | 31.859529 | 0.199963 | 0 |  |  |  | 765.14 | 直观估计或卷尺 | 23.289986 | 31.859529 | 0.199963 | Cu元素含量误差 | Ag元素含量误差 | Au元素含量误差
中间物料 | 10045 | 铁精矿（浓密机） | 765.14 | 0.310009 | 0.799854 | 0 | 0 |  |  |  | 765.14 | 直观估计或卷尺 | 0.310009 | 0.799854 |  | Cu元素含量误差 | Ag元素含量误差 | Au元素含量误差
中间物料 | 10047 | 尾 矿（浓密机） | 765.14 | 0.270016 | 1.300416 | 0 | 0 |  |  |  | 765.14 | 直观估计或卷尺 | 0.270016 | 1.300416 |  | Cu元素含量误差 | Ag元素含量误差 | Au元素含量误差
中间物料 | 10063 | 球磨机 | 220.23 | 1.890297 | 3.52813 | 0.009081 | 0 |  |  |  | 220.23 | 直观估计或卷尺 | 1.890297 | 1.979748 | 0.040866 | Cu元素含量误差 | Ag元素含量误差 | Au元素含量误差
中间物料 | 10081 | 浮选槽 | 117.82 | 3.844848 | 3.53081 | 0.008488 | 0.001 |  |  |  | 117.819 | 直观估计或卷尺 | 3.844881 | 1.97761 | 0.042438 | Cu元素含量误差 | Ag元素含量误差 | Au元素含量误差
回收品 | 10083 | 渣精矿 | 167.29 | 34.000239 | 42.052723 | 0.239106 | -2451.282 | 26.670983 | 34.874812 | 0.337374 | 912.636 | 直观估计或卷尺 | 33.340017 | 34.880281 | 0.339675 | Cu元素含量误差 | Ag元素含量误差 | Au元素含量误差
产品 | 10085 | 铁精矿 | 17468.219 | 0.400001 | 4.07002 | 0 | -14661.494 | 0.367582 | 0.583706 | 0 | 21386.476 | 走帐 | 0.34 | 3.097986 |  | Cu元素含量误差 | Ag元素含量误差 | Au元素含量误差
产品 | 10086 | 尾 矿 | 21736.098 | 0.240002 | 3.920023 | 0 | -44135.26 | 0.243581 | 0.230655 | 0 | 14878.623 | 走帐 | 0.259997 | 6.380026 |  | Cu元素含量误差 | Ag元素含量误差 | Au元素含量误差
产品 | 10087 | 石膏 | 143.488 | 0.020211 | 0 | 0 | -567.18 | 0.199937 | 0 | 0 | 153.648 | 直观估计或卷尺 | 0.02 | 0 | 0 | Cu元素含量误差 | Ag元素含量误差 | Au元素含量误差

## 盘点方法对应参考值
name | min | max | std
直观估计或卷尺（大规模） | 0.74 | 1.26 | 0.08
直观估计或卷尺 | 0.84 | 1.16 | 0.05
称重 | 0.92 | 1.08 | 0.03
液位测量 | 0.95 | 1.05 | 0.02
计数（块、袋） | 0.97 | 1.07 | 0.015
走帐 | 0.98 | 1.02 | 0.01
干量无误差 | 1 | 1 | 0
未知 | 0.2 | 5 | 0.5
Cu元素含量误差(无) | 1 | 1 | 0
Ag元素含量误差(无) | 1 | 1 | 0
Au元素含量误差(无) | 1 | 1 | 0
Cu元素含量有误差 | 0.99 | 1.01 | 0.001
Ag元素含量有误差 | 0.99 | 1.01 | 0.001
Au元素含量有误差 | 0.99 | 1.01 | 0.001